## gran.sast A-kat.(16.g.)
Objekts: Smilts-grants un smilts atradne „Elerne” I iecirknis, Daugavpils novads, Tabores pagasts, nekustamais īpašums „Griguliņi” (kad.Nr. 4492 001 0062), nekustamais īpašums „Kaupišķi -5” (kad. Nr. 4492 001 0052) | [43 empty] | 6. pielikums
Smilts-grants un smilts atradnes „Elerne” I iecirkņa zemes īpašumu „Griguliņi” un „Kaupišķi -5” I bloka (A kategorijas derīgā materiāla) granulometriskais sastāvs (slāni 4 un5)
4.PIELIKUMS
2016.gads
Nr.p.k. | Izstrādnes (urbuma/šurfa) Nr. | Parauga Nr. | Parauga ņemšanas dziļums, m |  | Paraugotā slāņa biezums, m | Derīgais izraktenis | Atlikums uz sietiem | Pamatfrakciju saturs,% | [7 empty] | Oļu-grants frakciju saturs, % | [8 empty] | Smilts frakciju saturs,% | [6 empty] | <0,063 mm | Dabīga materiālā atlikums uz sieta 0,5mm, % | Frakcijas <0,125 mm dabīgammateriālam, % | Atsiju smilts rupjuma modulis | Smilts grupa pēc rupjuma moduļa (GOST 8736-93) | Filtrācijas koeficients, m/dienn.
[8 empty] | >63 mm | 63-5,6 mm | >5,6 mm | <5,6 mm | 5,6-0,5mm | 0,5-0,125 mm | <0,125 mm | Māli un putekļi (<0,063 mm) | >90 mm | 90-70 mm | 70-63 mm | 63-31,5 mm | 31,5-22,4 mm | 22,4-16 mm | 16-11,2 mm | 11,2-8mm | 8-5,6mm | 5,6-4 mm | 4-2mm | 2- 1mm | 1-0,5 mm | 0,5-0,25 mm | 0,25-0,125 mm | 0,125-0,063 mm | [5 empty] | Irdenā stāvoklī |  | Sablīvētā stāvoklī
|  |  | no | līdz | [32 empty] | ρdi | Kfi | ρdi | Kfi
[37 empty] | g/cm2 | m/dienn. | g/cm2 | m/dienn. | pārbaude | pārbaude2 | pārbaude3
1 | 2 | 3 | 4 |  | 5 | 6 | 7 | 8 | 9 | 10 | 11 | 12 | 13 | 14 | 15 | 16 | 17 | 18 | 19 | 20 | 21 | 22 | 23 | 24 | 25 | 26 | 27 | 28 | 29 | 30 | 31 | 32 | 33 | 34 | 35 | 36 | 37 | 38 | 39 | 40
1 | 769-1 | 769-1-1 | 2.4 | 4.4 | 2 | smilts-grants | dab. | 0 | 32.8 | 32.8 | 67.2 | 36.3 | 16.5 | 14.4 | 9.7 | 0 | 0 | 0 | 2.5 | 7.6 | 6.3 | 5.6 | 5.4 | 5.4 | 4.6 | 6.9 | 10.2 | 14.6 | 11 | 5.5 | 4.7 | 9.7 | 69.1 | 14.4 | 2.59 | rupjgraudaina smilts | 1.6 | 1.87 | 1.74 | 1.17 | 100 | 100 | 100
[5 empty] | 7: a; 25: 6.8452; 26: 10.2679; 27: 15.1786; 28: 21.7262; 29: 16.369; 30: 8.1845; 31: 6.994; 32: 14.4345 | 100 | 0 | 0
[5 empty] | 7: A; 25: 6.8; 26: 17.0679; 27: 32.2464; 28: 53.9726; 29: 70.3417; 30: 78.5262 |  | 0 | 0
2 |  | 769-1-2 | 4.4 | 7.8 | 3.4 | smilts-grants | dab. | 0 | 44.8 | 44.8 | 55.2 | 31.8 | 14.2 | 9.2 | 7.1 | 0 | 0 | 0 | 10.8 | 4.8 | 5.4 | 8.4 | 8.5 | 6.9 | 5.1 | 7.2 | 7.3 | 12.2 | 11.2 | 3 | 2.1 | 7.1 | 76.6 | 9.2 | 2.86 | rupjgraudaina smilts | 1.62 | 2.98 | 1.91 | 0.63 | 100 | 100 | 100
[5 empty] | 7: a; 25: 9.2391; 26: 13.0435; 27: 13.2246; 28: 22.1014; 29: 20.2899; 30: 5.4348; 31: 3.8043; 32: 12.8623 | 100 | 0 | 0
[5 empty] | 7: A; 25: 9.2; 26: 22.2435; 27: 35.4681; 28: 57.5696; 29: 77.8594; 30: 83.2942 |  | 0 | 0
3 |  | 769-1-3 | 7.8 | 8.9 | 1.1 | smilts | dab. | 0 | 1.4 | 1.4 | 98.6 | 62 | 34.9 | 1.7 | 1.3 | 0 | 0 | 0 | 0 | 0 | 0 | 0 | 0.6 | 0.8 | 2.2 | 5.5 | 15.4 | 38.9 | 33 | 1.9 | 0.4 | 1.3 | 63.4 | 1.7 | 2.91 | rupjgraudaina smilts | 1.66 | 18.84 | 1.78 | 16.37 | 100 | 100 | 100
[5 empty] | 7: a; 25: 2.2312; 26: 5.5781; 27: 15.6187; 28: 39.4523; 29: 33.4686; 30: 1.927; 31: 0.40568; 32: 1.3185 | 100 | 0 | 0
[5 empty] | 7: A; 25: 2.2; 26: 7.7781; 27: 23.3968; 28: 62.8491; 29: 96.3176; 30: 98.2446 |  | 0 | 0
4 | 769-2 | 769-2-1 | 2.4 | 4.5 | 2.1 | smilts-grants | dab. | 0 | 25.5 | 25.5 | 74.5 | 31.7 | 25.7 | 17.1 | 9.5 | 0 | 0 | 0 | 1.8 | 6.5 | 4.6 | 5.5 | 4.3 | 2.8 | 2.2 | 3.7 | 8.3 | 17.5 | 13.1 | 12.6 | 7.6 | 9.5 | 57.2 | 17.1 | 2.1 | vidējgraudaina smilts | 1.4 | 2.42 | 1.59 | 1.34 | 100 | 100 | 100
[5 empty] | 7: a; 25: 2.953; 26: 4.9664; 27: 11.1409; 28: 23.4899; 29: 17.5839; 30: 16.9128; 31: 10.2013; 32: 12.7517 | 100 | 0 | 0
[5 empty] | 7: A; 25: 3; 26: 7.9664; 27: 19.1074; 28: 42.5973; 29: 60.1812; 30: 77.094 |  | 0 | 0
5 |  | 769-2-2 | 4.5 | 5.2 | 0.7 | smilts | dab. | 0 | 11.7 | 11.7 | 88.3 | 40.8 | 32.3 | 15.2 | 8.2 | 0 | 0 | 0 | 0 | 0 | 0 | 5.5 | 3.9 | 2.3 | 2.2 | 5.1 | 9.9 | 23.6 | 18.9 | 13.4 | 7 | 8.2 | 52.5 | 15.2 | 2.27 | vidējgraudaina smilts | 1.46 | 2.56 | 1.69 | 1.88 | 100 | 100 | 100
[5 empty] | 7: a; 25: 2.4915; 26: 5.7758; 27: 11.2118; 28: 26.7271; 29: 21.4043; 30: 15.1755; 31: 7.9275; 32: 9.2865 | 100 | 0 | 0
[5 empty] | 7: A; 25: 2.5; 26: 8.2758; 27: 19.4875; 28: 46.2146; 29: 67.6189; 30: 82.7945 |  | 0 | 0
6 | 769-3 | 769-3-1 | 2.2 | 6 | 3.8 | smilts-grants | dab. | 0 | 37.7 | 37.7 | 62.3 | 37 | 10.9 | 14.4 | 11.3 | 0 | 0 | 0 | 10.7 | 4.2 | 3.9 | 6.3 | 6.6 | 6 | 6 | 9.9 | 11.1 | 10 | 7 | 3.9 | 3.1 | 11.3 | 74.7 | 14.4 | 2.85 | rupjgraudaina smilts | 1.47 | 8.57 | 1.69 | 6.39 | 100 | 100 | 100
[5 empty] | 7: a; 25: 9.6308; 26: 15.8909; 27: 17.817; 28: 16.0514; 29: 11.236; 30: 6.26; 31: 4.9759; 32: 18.138 | 100 | 0 | 0
[5 empty] | 7: A; 25: 9.6; 26: 25.4909; 27: 43.3079; 28: 59.3592; 29: 70.5952; 30: 76.8552 |  | 0 | 0
7 |  | 769-3-2 | 6 | 9 | 3 | smilts-grants | dab. | 0 | 55.1 | 55.1 | 44.9 | 41.7 | 2.2 | 1 | 0.7 | 0 | 0 | 0 | 9.6 | 6.3 | 11.3 | 10.4 | 9.9 | 7.6 | 7.5 | 12.6 | 16.8 | 4.8 | 1.7 | 0.5 | 0.3 | 0.7 | 96.8 | 1 | 4.31 | ļoti rupjgraudaina smilts | 1.74 | 3.91 | 1.89 | 1.64 | 100 | 100 | 100
[5 empty] | 7: a; 25: 16.7038; 26: 28.0624; 27: 37.4165; 28: 10.6904; 29: 3.7862; 30: 1.1136; 31: 0.66815; 32: 1.559 | 100 | 0 | 0
[5 empty] | 7: A; 25: 16.7038; 26: 44.7661; 27: 82.1826; 28: 92.8731; 29: 96.6592; 30: 97.7728 |  | 0 | 0
8 | 769-4 | 769-4-2 | 2.4 | 5 | 2.6 | smilts | dab. | 0 | 1.5 | 1.5 | 98.5 | 35.9 | 57.9 | 4.7 | 2.8 | 0 | 0 | 0 | 0 | 0 | 0 | 0 | 0 | 1.5 | 1.1 | 4.5 | 8.7 | 21.6 | 45.6 | 12.3 | 1.9 | 2.8 | 37.4 | 4.7 | 2.36 | vidējgraudaina smilts | 1.5 | 10.41 | 1.72 | 5.7 | 100 | 100 | 100
[5 empty] | 7: a; 25: 1.1168; 26: 4.5685; 27: 8.8325; 28: 21.9289; 29: 46.2944; 30: 12.4873; 31: 1.9289; 32: 2.8426 | 100 | 0 | 0
[5 empty] | 7: A; 25: 1.1168; 26: 5.6853; 27: 14.5178; 28: 36.4467; 29: 82.7411; 30: 95.2284 |  | 0 | 0
9 |  | 769-4-3 | 5 | 9.4 | 4.4 | smilts | dab. | 0 | 0 | 0 | 100 | 18.7 | 79.3 | 2 | 1 | 0 | 0 | 0 | 0 | 0 | 0 | 0 | 0 | 0 | 0 | 0.6 | 1.6 | 16.5 | 56.8 | 22.5 | 1 | 1 | 18.7 | 2 | 1.95 | smalkgraudaina smilts | 1.55 | 12.51 | 1.7 | 9.35 | 100 | 100 | 100
[5 empty] | 7: a; 25: 0; 26: 0.6; 27: 1.6; 28: 16.5; 29: 56.8; 30: 22.5; 31: 1; 32: 1 | 100 | 0 | 0
[5 empty] | 7: A; 25: 0; 26: 0.6; 27: 2.2; 28: 18.7; 29: 75.5; 30: 98 |  | 0 | 0
10 | 769-5 | 769-5-2 | 3 | 5 | 2 | smilts-grants | dab. | 0 | 17.3 | 17.3 | 82.7 | 59.9 | 15.5 | 7.3 | 6.4 | 0 | 0 | 0 | 0 | 0 | 2.7 | 4.9 | 5.3 | 4.4 | 4.7 | 9.3 | 24.3 | 21.6 | 13.2 | 2.3 | 0.9 | 6.4 | 77.2 | 7.3 | 3.21 | rupjgraudaina smilts | 1.6 | 3.04 | 1.73 | 1.85 | 100 | 100 | 100
[5 empty] | 7: a; 25: 5.6832; 26: 11.2455; 27: 29.3833; 28: 26.1185; 29: 15.9613; 30: 2.7811; 31: 1.0883; 32: 7.7388 | 100 | 0 | 0
[5 empty] | 7: A; 25: 5.6832; 26: 16.9287; 27: 46.312; 28: 72.4305; 29: 88.3918; 30: 91.1729 |  | 0 | 0
11 |  | 769-5-3 | 5 | 9.5 | 4.5 | smilts | dab. | 0 | 1.2 | 1.2 | 98.8 | 24.5 | 69.9 | 4.4 | 2.3 | 0 | 0 | 0 | 0 | 0 | 0 | 0 | 0 | 1.2 | 1.7 | 2.4 | 4.9 | 15.5 | 54.2 | 15.7 | 2.1 | 2.3 | 25.7 | 4.4 | 2.15 | vidējgraudaina smilts | 1.51 | 15.62 | 1.68 | 12.55 | 100 | 100 | 100
[5 empty] | 7: a; 25: 1.7206; 26: 2.4291; 27: 4.9595; 28: 15.6883; 29: 54.8583; 30: 15.8907; 31: 2.1255; 32: 2.3279 | 100 | 0 | 0
[5 empty] | 7: A; 25: 1.7206; 26: 4.1498; 27: 9.1093; 28: 24.7976; 29: 79.6559; 30: 95.5466 |  | 0 | 0
12 | 769-6 | 769-6-1 | 2.3 | 3.6 | 1.3 | smilts | dab. | 0 | 0.8 | 0.8 | 99.2 | 45.9 | 44.4 | 8.9 | 5.8 | 0 | 0 | 0 | 0 | 0 | 0 | 0 | 0.6 | 0.2 | 1 | 2.6 | 10.5 | 31.8 | 36 | 8.4 | 3.1 | 5.8 | 46.7 | 8.9 | 2.39 | vidējgraudaina smilts | 1.44 | 5.97 | 1.62 | 3.85 | 100 | 100 | 100
[5 empty] | 7: a; 25: 1.0081; 26: 2.621; 27: 10.5847; 28: 32.0565; 29: 36.2903; 30: 8.4677; 31: 3.125; 32: 5.8468 | 100 | 0 | 0
[5 empty] | 7: A; 25: 1.0081; 26: 3.629; 27: 14.2137; 28: 46.2702; 29: 82.5605; 30: 91.0282 |  | 0 | 0
13 |  | 769-6-2 | 3.6 | 5.5 | 1.9 | smilts | dab. | 0 | 0.8 | 0.8 | 99.2 | 45.7 | 44.4 | 9.1 | 6 | 0 | 0 | 0 | 0 | 0 | 0 | 0 | 0.6 | 0.2 | 1 | 2.6 | 10.4 | 31.7 | 36 | 8.4 | 3.1 | 6 | 46.5 | 9.1 | 2.38 | vidējgraudaina smilts | 1.47 | 15.17 | 1.63 | 9.46 | 100 | 100 | 100
[5 empty] | 7: a; 25: 1.0081; 26: 2.621; 27: 10.4839; 28: 31.9556; 29: 36.2903; 30: 8.4677; 31: 3.125; 32: 6.0484 | 100 | 0 | 0
[5 empty] | 7: A; 25: 1.0081; 26: 3.629; 27: 14.1129; 28: 46.0685; 29: 82.3589; 30: 90.8266 |  | 0 | 0
14 |  | 769-6-3 | 5.5 | 10.5 | 5 | smilts | dab. | 0 | 0 | 0 | 100 | 21 | 74.4 | 4.6 | 3 | 0 | 0 | 0 | 0 | 0 | 0 | 0 | 0 | 0 | 0.4 | 0.5 | 2.2 | 17.9 | 63.3 | 11.1 | 1.6 | 3 | 21 | 4.6 | 2.05 | vidējgraudaina smilts | 1.45 | 15.86 | 1.63 | 11.19 | 100 | 100 | 100
[5 empty] | 7: a; 25: 0.4; 26: 0.5; 27: 2.2; 28: 17.9; 29: 63.3; 30: 11.1; 31: 1.6; 32: 3 | 100 | 0 | 0
[5 empty] | 7: A; 25: 0.4; 26: 0.9; 27: 3.1; 28: 21; 29: 84.3; 30: 95.4 |  | 0 | 0

## gran sast N-kat.(61.g.03.g.)
Objekts: Smilts-grants un smilts atradne „Elerne” I iecirknis, Daugavpils novads, Tabores pagasts, nekustamais īpašums „Griguliņi” (kad.Nr. 4492 001 0062), nekustamais īpašums „Kaupišķi -5” (kad. Nr. 4492 001 0052) | [36 empty] | 6. pielikums
Smilts-grants un smilts atradnes „Elerne” I iecirkņa zemes īpašumu „Griguliņi” un „Kaupišķi -5” II bloka (N kategorijas derīgā materiāla) granulometriskais sastāvs (slāni 4 un5)
5.PIELIKUMS
1961.gada ģeoloģiskās izpētes materiāli (Valsts ģeoloģijas fonda Nr.3016)*
Nr.p.k. | Izstrādnes (urbuma/šurfa) Nr. | Parauga Nr. | Parauga ņemšanas dziļums, m |  | Paraugotā slāņa biezums, m | Derīgais izraktenis | Atlikums uz sietiem | Pamatfrakciju saturs,% | [7 empty] | Oļu-grants frakciju saturs, % | [5 empty] | Smilts frakciju saturs,% | [5 empty] | Māli un putekļi | Dabīga materiālā atlikums uz sieta 0,6 mm, % | Frakcijas <0,15mm dabīgammateriālam, % | Atsiju smilts rupjuma modulis | Atsiju smilts rupjuma modulis (test. Pārskats 418-216, Nr.362-11, 512-07) | Smilts grupa pēc rupjuma moduļa (GOST 8736-93)
[8 empty] | >80 mm | 80-10 mm | >5 mm | <5 mm | 5-0,6 mm | 0,6-0,15 mm | <0,15 mm | Māli un putekļi | >150 mm | 150-80 mm | 80-40 mm | 40-20 mm | 20-10 mm | 10-5 mm | 5-2,5 mm | 2,5-1,2 mm | 1,2-0,6 mm | 0,6-0,3 mm | 0,3-0,15 mm | <0,15 mm
|  |  | no | līdz
[34 empty] | pārbaude | pārbaude2
1 | 2 | 3 | 4 |  | 5 | 6 | 7 | 8 | 9 | 10 | 11 | 12 | 13 | 14 | 15 | 16.1 | 16.2 | 17 | 18 | 19 | 20 | 21 | 22 | 23 | 24 | 25 | 26 | 27 | 28 | 29 | 30 | 29 | 31
1 | Šurfs 108 | 46Б | 0.5 | 3.5 | 3 | smilts-grants | dab. | 1.18 | 40.8 | 51 | 49 | 37.191 | 9.751 | 2.058 |  | 0.54 | 0.64 | 10 | 15.4 | 15.4 | 9.02 | 15.288 | 15.19 | 6.713 | 6.713 | 3.038 | 2.058 |  | 88.191 | 2.058 | 3.547 |  | ļoti rupjgraudaina smilts | 100 | 100 | 100
[5 empty] | 7: a; 21: 31.2; 22: 31; 23: 13.7; 24: 13.7; 25: 6.2; 26: 4.2 | 100
[7 empty] | A | [14 empty] | 31.2 | 62.2 | 75.9 | 89.6 | 95.8
2 |  | 47B | 3.5 | 7.35 | 3.85 | smilts | dab. | 0 | 0 | 0 | 100 | 11.2 | 79.4 | 9.4 |  | 0 | 0 | 0 | 0 | 0 | 0 | 1.8 | 3.2 | 6.2 | 30.2 | 49.2 | 9.4 |  | 11.2 | 9.4 | 1.5 |  | smalkgraudaina smilts | 100 | 100 | 100
[5 empty] | 7: a; 21: 1.8; 22: 3.2; 23: 6.2; 24: 30.2; 25: 49.2; 26: 9.4 | 100
[7 empty] | A | [14 empty] | 1.8 | 5 | 11.2 | 41.4 | 90.6
3 | Šurfs 110 | 48B | 0.5 | 2.7 | 2.2 | smilts-grants | dab. | 2.49 | 47.71 | 56.6 | 43.4 | 28.5572 | 12.8898 | 1.953 |  | 1.45 | 1.04 | 19.86 | 16 | 11.85 | 6.4 | 10.85 | 11.1538 | 6.5534 | 8.68 | 4.2098 | 1.953 |  | 85.1572 | 1.953 | 3.228 |  | rupjgraudaina smilts | 100 | 100 | 100
[5 empty] | 7: a; 21: 25; 22: 25.7; 23: 15.1; 24: 20; 25: 9.7; 26: 4.5 | 100
[7 empty] | A | [14 empty] | 25 | 50.7 | 65.8 | 85.8 | 95.5
4 |  | 49B | 2.7 | 5.3 | 2.6 | smilts-grants | dab. | 0.25 | 16.6 | 22.5 | 77.5 | 46.81 | 26.2725 | 4.4175 |  | 0 | 0.25 | 3.2 | 5.75 | 7.65 | 5.65 | 13.95 | 18.2125 | 14.6475 | 20.5375 | 5.735 | 4.4175 |  | 69.31 | 4.4175 | 3.011 |  | rupjgraudaina smilts | 100 | 100 | 100
[5 empty] | 7: a; 21: 18; 22: 23.5; 23: 18.9; 24: 26.5; 25: 7.4; 26: 5.7 | 100
[7 empty] | A | [14 empty] | 18 | 41.5 | 60.4 | 86.9 | 94.3
5 |  | 50B | 5.3 | 7.15 | 1.85 | smilts | dab. | 0 | 1.66 | 2.3 | 97.7 | 49.6316 | 41.034 | 7.0344 |  | 0 | 0 | 0 | 0.45 | 1.21 | 0.64 | 5.5689 | 21.1032 | 22.9595 | 19.3446 | 21.6894 | 7.0344 |  | 51.9316 | 7.0344 | 2.472 |  | rupjgraudaina smilts | 100 | 100 | 100
[5 empty] | 7: a; 21: 5.7; 22: 21.6; 23: 23.5; 24: 19.8; 25: 22.2; 26: 7.2 | 100
[7 empty] | A | [14 empty] | 5.7 | 27.3 | 50.8 | 70.6 | 92.8
6 | Šurfs 111 | 39B | 0.5 | 5.5 | 5 | smilts-grants | dab. | 2.38 | 43.32 | 53.07 | 46.93 | 27.1725 | 16.754 | 3.0035 |  | 1.03 | 1.35 | 11.99 | 16.42 | 14.91 | 7.37 | 11.7325 | 10.2307 | 5.2092 | 11.4509 | 5.3031 | 3.0035 |  | 80.2425 | 3.0035 | 3.056 |  | rupjgraudaina smilts | 100 | 100 | 100
[5 empty] | 7: a; 21: 25; 22: 21.8; 23: 11.1; 24: 24.4; 25: 11.3; 26: 6.4 | 100
[7 empty] | A | [14 empty] | 25 | 46.8 | 57.9 | 82.3 | 93.6
7 |  | 40B | 5.5 | 9.65 | 4.15 | smilts-grants | dab. | 0.99 | 26.55 | 33.78 | 66.22 | 44.6985 | 17.6807 | 3.8408 |  | 0.99 | 0 | 6.31 | 8.44 | 11.8 | 6.24 | 19.7998 | 18.4092 | 6.4896 | 10.0654 | 7.6153 | 3.8408 |  | 78.4785 | 3.8408 | 3.32 |  | rupjgraudaina smilts | 100 | 100 | 100
[5 empty] | 7: a; 21: 29.9; 22: 27.8; 23: 9.8; 24: 15.2; 25: 11.5; 26: 5.8 | 100
[7 empty] | A | [14 empty] | 29.9 | 57.7 | 67.5 | 82.7 | 94.2
8 | Šurfs 224 | 311 | 0.4 | 1.1 | 0.7 | smilts-grants | dab. | 2.45 | 54.2 | 65.4 | 34.6 | 15.0164 | 18.6494 | 0.9342 |  | 0 | 2.45 | 20.9 | 17.1 | 16.2 | 8.75 | 2.8718 | 8.2348 | 3.9098 | 9.8956 | 8.7538 | 0.9342 |  | 80.4164 | 0.9342 | 2.531 |  | rupjgraudaina smilts | 100 | 100 | 100
[5 empty] | 7: a; 21: 8.3; 22: 23.8; 23: 11.3; 24: 28.6; 25: 25.3; 26: 2.7 | 100
[7 empty] | A | [14 empty] | 8.3 | 32.1 | 43.4 | 72 | 97.3
9 |  | 312 | 1.1 | 2.2 | 1.1 | smilts-grants | dab. | 0 | 49.4 | 61.2 | 38.8 | 16.9168 | 16.296 | 5.5872 |  | 0 | 0 | 16.1 | 16.1 | 17.2 | 11.8 | 3.5696 | 7.8764 | 5.4708 | 13.0756 | 3.2204 | 5.5872 |  | 78.1168 | 5.5872 | 2.452 |  | rupjgraudaina smilts | 100 | 100 | 100
[5 empty] | 7: a; 21: 9.2; 22: 20.3; 23: 14.1; 24: 33.7; 25: 8.3; 26: 14.4 | 100
[7 empty] | A | [14 empty] | 9.2 | 29.5 | 43.6 | 77.3 | 85.6
10 |  | 313 | 2.2 | 3.4 | 1.2 | smilts-grants | dab. | 3.6 | 47.2 | 62 | 38 | 26.714 | 9.728 | 1.558 |  | 0 | 3.6 | 13.2 | 16.4 | 17.6 | 11.2 | 4.408 | 17.746 | 4.56 | 7.524 | 2.204 | 1.558 |  | 88.714 | 1.558 | 3.262 |  | rupjgraudaina smilts | 100 | 100 | 100
[5 empty] | 7: a; 21: 11.6; 22: 46.7; 23: 12; 24: 19.8; 25: 5.8; 26: 4.1 | 100
[7 empty] | A | [14 empty] | 11.6 | 58.3 | 70.3 | 90.1 | 95.9
11 |  | 314** | 3.4 | 4.5 | 1.1 | smilts-grants | dab. | 0 | 27.9 | 36 | 64 | 26.816 | 33.984 | 2.56 |  | 0 | 0 | 11.3 | 6.45 | 10.15 | 8.1 | 2.88 | 14.784 | 9.152 | 26.048 | 7.936 | 2.56 |  | 62.816 | 2.56 | 2.516 |  | rupjgraudaina smilts | 99.36 | 100 | 99.36
[5 empty] | 7: a; 21: 4.5; 22: 23.1; 23: 14.3; 24: 40.7; 25: 12.4; 26: 4 | 99
[7 empty] | A | [14 empty] | 4.5 | 27.6 | 41.9 | 82.6 | 95
12 | Šurfs 224 | 315 | 4.5 | 5.6 | 1.1 | smilts-grants | dab. | 0 | 44 | 55 | 45 | 32.4 | 10.305 | 2.295 |  | 0 | 0 | 13 | 16 | 15 | 11 | 3.195 | 21.42 | 7.785 | 9.45 | 0.855 | 2.295 |  | 87.4 | 2.295 | 3.217 |  | rupjgraudaina smilts | 100 | 100 | 100
[5 empty] | 7: a; 21: 7.1; 22: 47.6; 23: 17.3; 24: 21; 25: 1.9; 26: 5.1 | 100
[7 empty] | A | [14 empty] | 7.1 | 54.7 | 72 | 93 | 94.9
13 |  | 316 | 5.6 | 8 | 2.4 | smilts-grants | dab. | 0 | 22.1 | 41.3 | 58.7 | 53.0648 | 5.4004 | 0.2348 |  | 0 | 0 | 1.45 | 6.65 | 14 | 19.2 | 7.7484 | 38.155 | 7.1614 | 4.5199 | 0.8805 | 0.2348 |  | 94.3648 | 0.2348 | 3.795 |  | ļoti rupjgraudaina smilts | 100 | 100 | 100
[5 empty] | 7: a; 21: 13.2; 22: 65; 23: 12.2; 24: 7.7; 25: 1.5; 26: 0.4 | 100
[7 empty] | A | [14 empty] | 13.2 | 78.2 | 90.4 | 98.1 | 99.6
14 |  | 317 | 8 | 8.8 | 0.8 | smilts-grants | dab. | 0 | 41.9 | 59.5 | 40.5 | 30.9015 | 5.427 | 4.1715 |  | 0 | 0 | 7.9 | 15.3 | 18.7 | 17.6 | 6.156 | 21.0195 | 3.726 | 3.402 | 2.025 | 4.1715 |  | 90.4015 | 4.1715 | 3.33 |  | rupjgraudaina smilts | 100 | 100 | 100
[5 empty] | 7: a; 21: 15.2; 22: 51.9; 23: 9.2; 24: 8.4; 25: 5; 26: 10.3 | 100
[7 empty] | A | [14 empty] | 15.2 | 67.1 | 76.3 | 84.7 | 89.7
15 |  | 318 | 8.8 | 9.5 | 0.7 | smilts-grants | dab. | 0 | 28 | 45 | 55 | 46.145 | 7.37 | 1.485 |  | 0 | 0 | 4.3 | 7.2 | 16.5 | 17 | 7.04 | 29.81 | 9.295 | 6.16 | 1.21 | 1.485 |  | 91.145 | 1.485 | 3.561 |  | ļoti rupjgraudaina smilts | 100 | 100 | 100
[5 empty] | 7: a; 21: 12.8; 22: 54.2; 23: 16.9; 24: 11.2; 25: 2.2; 26: 2.7 | 100
[7 empty] | A | [14 empty] | 12.8 | 67 | 83.9 | 95.1 | 97.3
2003.gada ģeoloģiskās izpētes materiāli (Valsts ģeoloģijas fonda Nr.14091)
Nr.p.k. | Izstrādnes (urbuma/šurfa) Nr. | Parauga Nr. | Parauga ņemšanas dziļums, m |  | 5: Paraugotā slāņa biezums, m; 6: Derīgais izraktenis; 7: Atlikums uz sietiem; 8: Pamatfrakciju saturs,%; 16.1: Oļu-grants frakciju saturs, %; 21: Smilts frakciju saturs,%; 27: Māli un putekļi (<0,05); 28: Dabīga materiālā atlikums uz sieta 0,63 mm, %; 29: Frakcijas <0,14 mm dabīgammateriālam, %; 30: Atsiju smilts rupjuma modulis; 29: Smilts grupa pēc rupjuma moduļa (GOST 8736-93); 31: Smilts grupa pēc rupjuma moduļa (GOST 8736-93)
[8 empty] | >70 mm | 70-10 mm | >5 mm | <5 mm | 5-0,63 mm | 0,63-0,14 mm | <0,14 mm | Māli un putekļi (<0,05) | >70 mm |  | 70-40 mm | 40-20 mm | 20-10 mm | 10-5 mm | 5-2,5 mm | 2,5-1,25 mm | 1,25-0,63 mm | 0,63-0,315 mm | 0,315-0,14 mm | <0,14 mm
|  |  | no | līdz
1 | 2 | 3 | 4 |  | 5 | 6 | 7 | 8 | 9 | 10 | 11 | 12 | 13 | 14 | 15 | 16 |  | 17 | 18 | 19 | 20 | 21 | 22 | 23 | 24 | 25 | 26 | 27 | 28 | 29 | 30 | 30 | 31
1 | urbums | 1 | 0.7 | 2.9 | 2.2 | smilts-grants | dab. | 16.2 | 13.07 | 35.21 | 64.79 | 25.7216 | 29.7386 | 9.3298 |  | 16.2 |  | 1.68 | 3.65 | 7.74 | 5.94 | 5.248 | 10.3016 | 10.172 | 17.882 | 11.8566 | 9.3298 |  | 60.9316 | 9.3298 | 2.25 | vidējgraudaina smilts | vidējgraudaina smilts | 100 | 100 | 100
| 335-1 | [5 empty] | a | [10 empty] | 21: 8.1; 22: 15.9; 23: 15.7; 24: 27.6; 25: 18.3; 26: 14.4 | 100
[7 empty] | A | [10 empty] | 21: 8.1; 22: 24; 23: 39.7; 24: 67.3; 25: 85.6
2 | urbums | 12 | 1.1 | 2.4 | 1.3 | smilts-grants | dab. | 0 | 21.43 | 31.58 | 68.42 | 42.8408 | 19.5987 | 5.9805 |  | 0 |  | 4.9 | 7.12 | 9.41 | 10.15 | 8.8916 | 15.4343 | 18.5148 | 12.2679 | 7.3309 | 5.9805 |  | 74.4208 | 5.9805 | 2.83 | rupjgraudaina smilts | rupjgraudaina smilts | 100 | 100 | 100
| 335-6 | [5 empty] | a | [10 empty] | 21: 12.9956; 22: 22.5582; 23: 27.0606; 24: 17.9302; 25: 10.7145; 26: 8.7408 | 100
[7 empty] | A | [10 empty] | 21: 12.9956; 22: 35.5538; 23: 62.6144; 24: 80.5446; 25: 91.2592
3 | urbums | 15 | 0.5 | 5.2 | 4.7 | smilts-grants | dab. | 2.82 | 23.66 | 36.29 | 63.71 | 22.6808 | 25.5477 | 15.4815 | 6.803 | 2.82 |  | 4.31 | 5.51 | 13.84 | 9.81 | 4.396 | 6.3073 | 11.9775 | 11.7864 | 13.7614 | 15.4815 | 6.803 | 58.9708 | 15.4815 | 1.89 | smalkgraudaina smilts | smalkgraudaina smilts | 100 | 100 | 100
| 335-7 | [5 empty] | a | [10 empty] | 21: 6.9; 22: 9.9; 23: 18.8; 24: 18.5; 25: 21.6; 26: 24.3; 27: 10.5 | 100
[7 empty] | A | [10 empty] | 21: 6.9; 22: 16.8; 23: 35.6; 24: 54.1; 25: 75.7
4 | urbums | 16 | 5.2 | 10 | 4.8 | smilts-grants | dab. | 0 | 29.6 | 41.69 | 58.31 | 30.7877 | 17.0848 | 10.4375 |  | 0 |  | 5.54 | 10.6 | 13.46 | 12.09 | 5.0147 | 8.1051 | 17.6679 | 9.7961 | 7.2888 | 10.4375 |  | 72.4777 | 10.4375 | 2.36 | vidējgraudaina smilts | vidējgraudaina smilts | 100 | 100 | 100
| 335-7 | [5 empty] | a | [10 empty] | 21: 8.6; 22: 13.9; 23: 30.3; 24: 16.8; 25: 12.5; 26: 17.9 | 100
[7 empty] | A | [10 empty] | 21: 8.6; 22: 22.5; 23: 52.8; 24: 69.6; 25: 82.1
5 | šurfs | 21 | 0.4 | 1.65 | 1.25 | smilts-grants | dab. | 9.8 | 44.3 | 61.7 | 38.3 | 19.4181 | 15.6647 | 3.2172 | 3.3043 | 9.8 |  | 12.5 | 16.6 | 15.2 | 7.6 | 2.2214 | 3.9832 | 13.2135 | 10.4942 | 5.1705 | 3.2172 | 3.3043 | 81.1181 | 3.2172 | 2.42 | vidējgraudaina smilts | vidējgraudaina smilts | 100 | 100 | 100
| 335-11 | [5 empty] | a | [10 empty] | 21: 5.8; 22: 10.4; 23: 34.5; 24: 27.4; 25: 13.5; 26: 8.4; 27: 5.1 | 100
[7 empty] | A | [10 empty] | 21: 5.8; 22: 16.2; 23: 50.7; 24: 78.1; 25: 91.6
6 | urbums | 2 | 2.9 | 5.5 | 2.6 | smilts | dab. | 0 | 6 | 12.5 | 87.5 | 45.1723 | 34.1218 | 8.2058 |  | 0 |  | 0 | 2.3 | 3.7 | 6.5 | 9.8563 | 11.4797 | 23.8364 | 22.4985 | 11.6233 | 8.2058 |  | 57.6723 | 8.2058 | 2.55 | rupjgraudaina smilts | rupjgraudaina smilts | 100 | 100 | 100
| 335-1 | [5 empty] | a | [10 empty] | 21: 11.2643; 22: 13.1196; 23: 27.2416; 24: 25.7126; 25: 13.2838; 26: 9.3781 | 100
[7 empty] | A | [10 empty] | 21: 11.2643; 22: 24.3839; 23: 51.6255; 24: 77.3381; 25: 90.6219
7 | urbums | 3 | 5.5 | 7.1 | 1.6 | smilts | dab. | 0 | 0.23 | 1.24 | 98.76 | 30.1218 | 60.5399 | 8.0983 |  | 0 |  | 0 | 0 | 0.23 | 1.01 | 2.2715 | 7.9996 | 19.8508 | 39.9978 | 20.5421 | 8.0983 |  | 31.3618 | 8.0983 | 2.06 | vidējgraudaina smilts | vidējgraudaina smilts | 100 | 100 | 100
| 335-1 | [5 empty] | a | [10 empty] | 21: 2.3; 22: 8.1; 23: 20.1; 24: 40.5; 25: 20.8; 26: 8.2 | 100
[7 empty] | A | [10 empty] | 21: 2.3; 22: 10.4; 23: 30.5; 24: 71; 25: 91.8
8 | urbums | 11 | 1.7 | 6.2 | 4.5 | smilts | dab. | 0 | 1.7 | 2.75 | 97.25 | 15.9176 | 65.7624 | 15.57 |  | 0 |  | 0 | 0.9 | 0.8 | 1.05 | 1.5567 | 4.8471 | 9.5138 | 31.5813 | 34.1811 | 15.57 |  | 18.6676 | 15.57 | 1.57 | smalkgraudaina smilts | smalkgraudaina smilts | 100 | 100 | 100
| 335-5 | [5 empty] | a | [10 empty] | 21: 1.6007; 22: 4.9842; 23: 9.7828; 24: 32.4744; 25: 35.1476; 26: 16.0103 | 100
[7 empty] | A | [10 empty] | 21: 1.6007; 22: 6.5848; 23: 16.3677; 24: 48.8421; 25: 83.9897
9 | urbums | 13 | 2.4 | 7.4 | 5 | smilts | dab. | 0 | 2.1 | 4.1 | 95.9 | 10.7408 | 71.5414 | 13.6178 | 1.9437 | 0 |  | 0 | 0 | 2.1 | 2 | 1.5344 | 2.1098 | 7.0966 | 30.4962 | 41.0452 | 13.6178 | 1.9437 | 14.8408 | 13.6178 | 1.45 | smalkgraudaina smilts | smalkgraudaina smilts | 100 | 100 | 100
| 335-6 | [5 empty] | a | [10 empty] | 21: 1.6; 22: 2.2; 23: 7.4; 24: 31.8; 25: 42.8; 26: 14.2; 27: 3 | 100
[7 empty] | A | [10 empty] | 21: 1.6; 22: 3.8; 23: 11.2; 24: 43; 25: 85.8
10 | urbums | 14 | 7.4 | 10 | 2.6 | smilts | dab. | 0 | 9.02 | 13.44 | 86.56 | 61.7173 | 22.419 | 2.4237 |  | 0 |  | 4.15 | 1.53 | 3.34 | 4.42 | 6.3189 | 24.3234 | 31.075 | 16.7926 | 5.6264 | 2.4237 |  | 75.1573 | 2.4237 | 3.02 | rupjgraudaina smilts | rupjgraudaina smilts | 100 | 100 | 100
| 335-6 | [5 empty] | a | [10 empty] | 21: 7.3; 22: 28.1; 23: 35.9; 24: 19.4; 25: 6.5; 26: 2.8 | 100
[7 empty] | A | [10 empty] | 21: 7.3; 22: 35.4; 23: 71.3; 24: 90.7; 25: 97.2
11 | šurfs | 22 | 1.65 | 3.5 | 1.85 | smilts | dab. | 0 | 5.6 | 7.1 | 92.9 | 51.095 | 39.1109 | 2.6941 | 0.84227 | 0 |  | 2.1 | 1.9 | 1.6 | 1.5 | 1.1148 | 3.0657 | 46.9145 | 25.5475 | 13.5634 | 2.6941 | 0.84227 | 58.195 | 2.6941 | 2.4 | vidējgraudaina smilts | vidējgraudaina smilts | 100 | 100 | 100
| 335-11 | [5 empty] | a | [10 empty] | 21: 1.2; 22: 3.3; 23: 50.5; 24: 27.5; 25: 14.6; 26: 2.9; 27: 1.3 | 100
[7 empty] | A | [10 empty] | 21: 1.2; 22: 4.5; 23: 55; 24: 82.5; 25: 97.1
12 | urbums | 17 | 0.5 | 2.6 | 2.1 | smilts-grants | dab. | 0 | 31.17 | 38.36 | 61.64 | 26.6901 | 18.6153 | 16.3346 | 7.3213 | 0 |  | 10.35 | 10.54 | 10.28 | 7.19 | 4.5614 | 5.9174 | 16.2113 | 10.6637 | 7.9516 | 16.3346 | 7.3213 | 65.0501 | 16.3346 | 2.02 | vidējgraudaina smilts | vidējgraudaina smilts | 100 | 100 | 100
| 335-8 | [5 empty] | a | [10 empty] | 21: 7.4; 22: 9.6; 23: 26.3; 24: 17.3; 25: 12.9; 26: 26.5; 27: 11.3 | 100
[7 empty] | A | [10 empty] | 21: 7.4; 22: 17; 23: 43.3; 24: 60.6; 25: 73.5
13 | urbums | 5 | 0.9 | 2.6 | 1.7 | smilts-grants | dab. | 1.79 | 16.74 | 27.21 | 72.79 | 29.4799 | 34.3569 | 8.9532 | 3.693 | 1.79 |  | 1.25 | 3.85 | 11.64 | 8.68 | 6.1144 | 7.4974 | 15.8682 | 28.0241 | 6.3327 | 8.9532 | 3.693 | 56.69 | 8.9532 | 2.34 | vidējgraudaina smilts | vidējgraudaina smilts | 100 | 100 | 100
| 335-3a | [5 empty] | a | [10 empty] | 21: 8.4; 22: 10.3; 23: 21.8; 24: 38.5; 25: 8.7; 26: 12.3; 27: 5.7 | 100
[7 empty] | A | [10 empty] | 21: 8.4; 22: 18.7; 23: 40.5; 24: 79; 25: 87.7
14 | urbums | 8 | 8.5 | 11.5 | 3 | smilts-grants | dab. | 2.1 | 11.83 | 23.98 | 76.02 | 50.2492 | 24.4784 | 1.2923 | 0.38874 | 2.1 |  | 0.93 | 3.9 | 7 | 10.05 | 9.5785 | 12.3152 | 28.3555 | 17.9407 | 6.5377 | 1.2923 | 0.38874 | 74.2292 | 1.2923 | 2.96 | rupjgraudaina smilts | rupjgraudaina smilts | 100 | 100 | 100
| 335-3a | [5 empty] | a | [10 empty] | 21: 12.6; 22: 16.2; 23: 37.3; 24: 23.6; 25: 8.6; 26: 1.7; 27: 0.6 | 100
[7 empty] | A | [10 empty] | 21: 12.6; 22: 28.8; 23: 66.1; 24: 89.7; 25: 98.3
15 | urbums | 19 | 6.6 | 7.2 | 0.6 | smilts-grants | dab. | 0 | 14.81 | 18.24 | 81.76 | 16.0667 | 57.1773 | 8.516 |  | 0 |  | 0 | 8.26 | 6.55 | 3.43 | 2.5639 | 4.1791 | 9.3237 | 33.1258 | 24.0515 | 8.516 |  | 34.3067 | 8.516 | 1.81 | smalkgraudaina smilts | smalkgraudaina smilts | 100 | 100 | 100
| 335-8 | [5 empty] | a | [10 empty] | 21: 3.1359; 22: 5.1115; 23: 11.4037; 24: 40.5159; 25: 29.4172; 26: 10.4158 | 100
[7 empty] | A | [10 empty] | 21: 3.1359; 22: 8.2473; 23: 19.6511; 24: 60.1669; 25: 89.5842
16 | urbums | 6 | 2.6 | 6.6 | 4 | smilts | dab. | 0 | 2.1 | 6.4 | 93.6 | 10.8576 | 73.476 | 9.2664 | 1.3606 | 0 |  | 0 | 0 | 2.1 | 4.3 | 3.3696 | 3.0888 | 4.3992 | 33.6024 | 39.8736 | 9.2664 | 1.3606 | 17.2576 | 9.2664 | 1.6 | smalkgraudaina smilts | smalkgraudaina smilts | 100 | 100 | 100
| 335-3a | [5 empty] | a | [10 empty] | 21: 3.6; 22: 3.3; 23: 4.7; 24: 35.9; 25: 42.6; 26: 9.9; 27: 2.1 | 100
[7 empty] | A | [10 empty] | 21: 3.6; 22: 6.9; 23: 11.6; 24: 47.5; 25: 90.1
17 | urbums | 7 | 6.6 | 8.5 | 1.9 | smilts | dab. | 0 | 0 | 1.7 | 98.3 | 26.6691 | 60.6052 | 11.0257 |  | 0 |  | 0 | 0 | 0 | 1.7 | 0.52223 | 8.1454 | 18.0015 | 34.3088 | 26.2964 | 11.0257 |  | 28.3691 | 11.0257 | 1.87 | smalkgraudaina smilts | smalkgraudaina smilts | 100 | 100 | 100
| 335-3a | [5 empty] | a | [10 empty] | 21: 0.53127; 22: 8.2863; 23: 18.3128; 24: 34.9021; 25: 26.7512; 26: 11.2164 | 100
[7 empty] | A | [10 empty] | 21: 0.53127; 22: 8.8175; 23: 27.1303; 24: 62.0324; 25: 88.7836
18 | urbums | 18 | 2.6 | 6.6 | 4 | smilts | dab. | 0 | 1.94 | 3.37 | 96.63 | 41.8408 | 29.1823 | 25.607 |  | 0 |  | 0 | 0.7 | 1.24 | 1.43 | 7.1506 | 9.2765 | 25.4137 | 16.717 | 12.4653 | 25.607 |  | 45.2108 | 25.607 | 2.02 | vidējgraudaina smilts | vidējgraudaina smilts | 100 | 100 | 100
| 335-8 | [5 empty] | a | [10 empty] | 21: 7.4; 22: 9.6; 23: 26.3; 24: 17.3; 25: 12.9; 26: 26.5 | 100
[7 empty] | A | [10 empty] | 21: 7.4; 22: 17; 23: 43.3; 24: 60.6; 25: 73.5
19 | urbums | 20 | 7.2 | 9.5 | 2.3 | smilts | dab. | 0 | 0 | 0 | 100 | 1 | 71.8 | 27.2 |  | 0 |  | 0 | 0 | 0 | 0 | 0.2222 | 0.47781 | 0.3 | 24.9457 | 46.8543 | 27.2 |  | 1 | 27.2 | 1.01 | ļoti smalkgraudaina smilts | ļoti smalkgraudaina smilts | 100 | 100 | 100
| 335-8 | [5 empty] | a | [10 empty] | 21: 0.2222; 22: 0.47781; 23: 0.3; 24: 24.9457; 25: 46.8543; 26: 27.2 | 100
[7 empty] | A | [10 empty] | 21: 0.2222; 22: 0.70001; 23: 1; 24: 25.9457; 25: 72.8
* 1961.gada frakcijas saturs (%) tiek noapaļots līdz veinai zīmei aiz komata;
** 1961.gada ģeoloģiskās izpētes materiālos šurfā 224, paraugā Nr.314 ∑(Smilts frakciju atlikums uz sietiem a) =99,0% , dati tiek atstāti tabulā bez izmaiņām.
Note on AG7: Windows User: pārbaudei

## vid_izsv A-kat(16.g)
Objekts: Smilts-grants un smilts atradne „Elerne” I iecirknis, Daugavpils novads, Tabores pagasts, nekustamais īpašums „Griguliņi” (kad.Nr. 4492 001 0062), nekustamais īpašums „Kaupišķi -5” (kad. Nr. 4492 001 0052)
Smilts-grants un smilts atradnes „Elerne” I iecirkņa zemes īpašumu „Griguliņi” un „Kaupišķi -5” II bloka (A kategorijas derīgo izrakteņu) granulometriskā sastāva vidējo izsvērumu aprēķins | [68 empty] | 6.PIELIKUMS
2016.gads
Nr.p.k. | Izstrādnes (urbuma/šurfa) Nr. | Parauga Nr. | Parauga ņemšanas dziļums, m |  | Paraugotā slāņa biezums, m | Derīgais izraktenis | Pamatfrakciju saturs,% | [7 empty] | Oļu-grants frakciju saturs, % | [8 empty] | Smilts frakciju saturs,% | [6 empty] | <0,063 mm | Dabīga materiālā atlikums uz sieta 0,5 mm, % | Frakcijas <0,125 mm dabīgam materiālam, % | Daļiņu <0,063 mm atsiju smiltī, % | Atsiju smilts atlikums uz sieta 0,5 mm, % | Frakciju <0,125 mm atsiju smiltij, % | Atsiju smilts rupjuma modulis | Filtrācijas koef.sablīvētai smiltij, m/dnn | Reizinājumi
[7 empty] | >63 mm | 63-5,6 mm | >5,6 mm | <5,6 mm | 5,6-0,5mm | 0,5-0,125 mm | <0,125 mm | Māli un putekļi (<0,063 mm) | >90 mm | 90-70 mm | 70-63 mm | 63-31,5 mm | 31,5-22,4 mm | 22,4-16 mm | 16-11,2 mm | 11,2-8mm | 8-5,6mm | 5,6-4 mm | 4-2mm | 2- 1mm | 1-0,5 mm | 0,5-0,25 mm | 0,25-0,125 mm | 0,125-0,063 mm
|  |  | no | līdz
[39 empty] | 5x7 | 5x8 | 5x9 | 5x10 | 5x11 | 5x12 | 5x13 | 5x14 | 5x15.1 | 5x15.2 | 5x16.1 | 5x16.2 | 5x17.1 | 5x17.2 | 5x18.1 | 5x18.2 | 5x19 | 5x20.1 | 5x20.2 | 5x21 | 5x22 | 5x23 | 5x24 | 5x25 | 5x26 | 5x27 | 5x28 | 5x29 | 5x30 | 5x31 | 5x32
1 | 2 | 3 | 4 |  | 5 | 6 | 7 | 8 | 9 | 10 | 11 | 12 | 13 | 14 | 15 | 16 | 17 | 18 | 19 | 20 | 21 | 22 | 23 | 24 | 25 | 26 | 27 | 28 | 29 | 30 | 31 | 32 | 33 | 34 | 35 | 36 | 37 | 38 | 39 | 40 | 41 | 42 | 43 | 44 | 45 | 46 | 47 | 48 | 49 | 50 | 51 | 52 | 53 | 54 | 55 | 56 | 57 | 58 | 59 | 60 | 61 | 62 | 63 | 64 | 65 | 66 | 67 | 68 | 69
1 | 769-1 | 769-1-1 | 2.4 | 4.4 | 2 | smilts-grants | 0 | 32.8 | 32.8 | 67.2 | 36.3 | 16.5 | 14.4 | 9.7 | 0 | 0 | 0 | 2.5 | 7.6 | 6.3 | 5.6 | 5.4 | 5.4 | 4.6 | 6.9 | 10.2 | 14.6 | 11 | 5.5 | 4.7 | 9.7 | 69.1 | 14.4 | 14.4345 | 54.0179 | 21.4286 | 2.59 | 1.17 | 0 | 65.6 | 65.6 | 134.4 | 72.6 | 33 | 28.8 | 19.4 | 0 | 0 | 0 | 5 | 15.2 | 12.6 | 11.2 | 10.8 | 10.8 | 9.2 | 13.8 | 20.4 | 29.2 | 22 | 11 | 9.4 | 19.4 | 138.2 | 28.8 | 28.869 | 108.0357 | 42.8571 | 5.18
2 |  | 769-1-2 | 4.4 | 7.8 | 3.4 | smilts-grants | 0 | 44.8 | 44.8 | 55.2 | 31.8 | 14.2 | 9.2 | 7.1 | 0 | 0 | 0 | 10.8 | 4.8 | 5.4 | 8.4 | 8.5 | 6.9 | 5.1 | 7.2 | 7.3 | 12.2 | 11.2 | 3 | 2.1 | 7.1 | 76.6 | 9.2 | 12.8623 | 57.6087 | 16.6667 | 2.86 | 0.63 | 0 | 152.32 | 152.32 | 187.68 | 108.12 | 48.28 | 31.28 | 24.14 | 0 | 0 | 0 | 36.72 | 16.32 | 18.36 | 28.56 | 28.9 | 23.46 | 17.34 | 24.48 | 24.82 | 41.48 | 38.08 | 10.2 | 7.14 | 24.14 | 260.44 | 31.28 | 43.7319 | 195.8696 | 56.6667 | 9.724
3 |  | 769-1-3 | 7.8 | 8.9 | 1.1 | smilts | 0 | 1.4 | 1.4 | 98.6 | 62 | 34.9 | 1.7 | 1.3 | 0 | 0 | 0 | 0 | 0 | 0 | 0 | 0.6 | 0.8 | 2.2 | 5.5 | 15.4 | 38.9 | 33 | 1.9 | 0.4 | 1.3 | 63.4 | 1.7 | 1.3185 | 62.8803 | 1.7241 | 2.91 | 16.37 | 0 | 1.54 | 1.54 | 108.46 | 68.2 | 38.39 | 1.87 | 1.43 | 0 | 0 | 0 | 0 | 0 | 0 | 0 | 0.66 | 0.88 | 2.42 | 6.05 | 16.94 | 42.79 | 36.3 | 2.09 | 0.44 | 1.43 | 69.74 | 1.87 | 1.4503 | 69.1684 | 1.8966 | 3.201
4 | 769-2 | 769-2-1 | 2.4 | 4.5 | 2.1 | smilts-grants | 0 | 25.5 | 25.5 | 74.5 | 31.7 | 25.7 | 17.1 | 9.5 | 0 | 0 | 0 | 1.8 | 6.5 | 4.6 | 5.5 | 4.3 | 2.8 | 2.2 | 3.7 | 8.3 | 17.5 | 13.1 | 12.6 | 7.6 | 9.5 | 57.2 | 17.1 | 12.7517 | 42.5503 | 22.953 | 2.1 | 1.34 | 0 | 53.55 | 53.55 | 156.45 | 66.57 | 53.97 | 35.91 | 19.95 | 0 | 0 | 0 | 3.78 | 13.65 | 9.66 | 11.55 | 9.03 | 5.88 | 4.62 | 7.77 | 17.43 | 36.75 | 27.51 | 26.46 | 15.96 | 19.95 | 120.12 | 35.91 | 26.7785 | 89.3557 | 48.2013 | 4.41
5 |  | 769-2-2 | 4.5 | 5.2 | 0.7 | smilts | 0 | 11.7 | 11.7 | 88.3 | 40.8 | 32.3 | 15.2 | 8.2 | 0 | 0 | 0 | 0 | 0 | 0 | 5.5 | 3.9 | 2.3 | 2.2 | 5.1 | 9.9 | 23.6 | 18.9 | 13.4 | 7 | 8.2 | 52.5 | 15.2 | 9.2865 | 46.2061 | 17.214 | 2.27 | 1.88 | 0 | 8.19 | 8.19 | 61.81 | 28.56 | 22.61 | 10.64 | 5.74 | 0 | 0 | 0 | 0 | 0 | 0 | 3.85 | 2.73 | 1.61 | 1.54 | 3.57 | 6.93 | 16.52 | 13.23 | 9.38 | 4.9 | 5.74 | 36.75 | 10.64 | 6.5006 | 32.3443 | 12.0498 | 1.589
6 | 769-3 | 769-3-1 | 2.2 | 6 | 3.8 | smilts-grants | 0 | 37.7 | 37.7 | 62.3 | 37 | 10.9 | 14.4 | 11.3 | 0 | 0 | 0 | 10.7 | 4.2 | 3.9 | 6.3 | 6.6 | 6 | 6 | 9.9 | 11.1 | 10 | 7 | 3.9 | 3.1 | 11.3 | 74.7 | 14.4 | 18.138 | 59.39 | 23.114 | 2.85 | 6.39 | 0 | 143.26 | 143.26 | 236.74 | 140.6 | 41.42 | 54.72 | 42.94 | 0 | 0 | 0 | 40.66 | 15.96 | 14.82 | 23.94 | 25.08 | 22.8 | 22.8 | 37.62 | 42.18 | 38 | 26.6 | 14.82 | 11.78 | 42.94 | 283.86 | 54.72 | 68.9246 | 225.6822 | 87.8331 | 10.83
7 |  | 769-3-2 | 6 | 9 | 3 | smilts-grants | 0 | 55.1 | 55.1 | 44.9 | 41.7 | 2.2 | 1 | 0.7 | 0 | 0 | 0 | 9.6 | 6.3 | 11.3 | 10.4 | 9.9 | 7.6 | 7.5 | 12.6 | 16.8 | 4.8 | 1.7 | 0.5 | 0.3 | 0.7 | 96.8 | 1 | 1.559 | 92.8731 | 2.2272 | 4.31 | 1.64 | 0 | 165.3 | 165.3 | 134.7 | 125.1 | 6.6 | 3 | 2.1 | 0 | 0 | 0 | 28.8 | 18.9 | 33.9 | 31.2 | 29.7 | 22.8 | 22.5 | 37.8 | 50.4 | 14.4 | 5.1 | 1.5 | 0.9 | 2.1 | 290.4 | 3 | 4.6771 | 278.6192 | 6.6815 | 12.93
8 | 769-4 | 769-4-2 | 2.4 | 5 | 2.6 | smilts | 0 | 1.5 | 1.5 | 98.5 | 35.9 | 57.9 | 4.7 | 2.8 | 0 | 0 | 0 | 0 | 0 | 0 | 0 | 0 | 1.5 | 1.1 | 4.5 | 8.7 | 21.6 | 45.6 | 12.3 | 1.9 | 2.8 | 37.4 | 4.7 | 2.8426 | 36.4467 | 4.7716 | 2.36 | 5.7 | 0 | 3.9 | 3.9 | 256.1 | 93.34 | 150.54 | 12.22 | 7.28 | 0 | 0 | 0 | 0 | 0 | 0 | 0 | 0 | 3.9 | 2.86 | 11.7 | 22.62 | 56.16 | 118.56 | 31.98 | 4.94 | 7.28 | 97.24 | 12.22 | 7.3909 | 94.7614 | 12.4061 | 6.136
9 |  | 769-4-3 | 5 | 9.4 | 4.4 | smilts | 0 | 0 | 0 | 100 | 18.7 | 79.3 | 2 | 1 | 0 | 0 | 0 | 0 | 0 | 0 | 0 | 0 | 0 | 0 | 0.6 | 1.6 | 16.5 | 56.8 | 22.5 | 1 | 1 | 18.7 | 2 | 1 | 18.7 | 2 | 1.95 | 9.35 | 0 | 0 | 0 | 440 | 82.28 | 348.92 | 8.8 | 4.4 | 0 | 0 | 0 | 0 | 0 | 0 | 0 | 0 | 0 | 0 | 2.64 | 7.04 | 72.6 | 249.92 | 99 | 4.4 | 4.4 | 82.28 | 8.8 | 4.4 | 82.28 | 8.8 | 8.58
10 | 769-5 | 769-5-2 | 3 | 5 | 2 | smilts-grants | 0 | 17.3 | 17.3 | 82.7 | 59.9 | 15.5 | 7.3 | 6.4 | 0 | 0 | 0 | 0 | 0 | 2.7 | 4.9 | 5.3 | 4.4 | 4.7 | 9.3 | 24.3 | 21.6 | 13.2 | 2.3 | 0.9 | 6.4 | 77.2 | 7.3 | 7.7388 | 72.4305 | 8.8271 | 3.21 | 1.85 | 0 | 34.6 | 34.6 | 165.4 | 119.8 | 31 | 14.6 | 12.8 | 0 | 0 | 0 | 0 | 0 | 5.4 | 9.8 | 10.6 | 8.8 | 9.4 | 18.6 | 48.6 | 43.2 | 26.4 | 4.6 | 1.8 | 12.8 | 154.4 | 14.6 | 15.4776 | 144.8609 | 17.6542 | 6.42
11 |  | 769-5-3 | 5 | 9.5 | 4.5 | smilts | 0 | 1.2 | 1.2 | 98.8 | 24.5 | 69.9 | 4.4 | 2.3 | 0 | 0 | 0 | 0 | 0 | 0 | 0 | 0 | 1.2 | 1.7 | 2.4 | 4.9 | 15.5 | 54.2 | 15.7 | 2.1 | 2.3 | 25.7 | 4.4 | 2.3279 | 24.7976 | 4.4534 | 2.15 | 12.55 | 0 | 5.4 | 5.4 | 444.6 | 110.25 | 314.55 | 19.8 | 10.35 | 0 | 0 | 0 | 0 | 0 | 0 | 0 | 0 | 5.4 | 7.65 | 10.8 | 22.05 | 69.75 | 243.9 | 70.65 | 9.45 | 10.35 | 115.65 | 19.8 | 10.4757 | 111.5891 | 20.0405 | 9.675
12 | 769-6 | 769-6-1 | 2.3 | 3.6 | 1.3 | smilts | 0 | 0.8 | 0.8 | 99.2 | 45.9 | 44.4 | 8.9 | 5.8 | 0 | 0 | 0 | 0 | 0 | 0 | 0 | 0.6 | 0.2 | 1 | 2.6 | 10.5 | 31.8 | 36 | 8.4 | 3.1 | 5.8 | 46.7 | 8.9 | 5.8468 | 46.2702 | 8.9718 | 2.39 | 3.85 | 0 | 1.04 | 1.04 | 128.96 | 59.67 | 57.72 | 11.57 | 7.54 | 0 | 0 | 0 | 0 | 0 | 0 | 0 | 0.78 | 0.26 | 1.3 | 3.38 | 13.65 | 41.34 | 46.8 | 10.92 | 4.03 | 7.54 | 60.71 | 11.57 | 7.6008 | 60.1512 | 11.6633 | 3.107
13 |  | 769-6-2 | 3.6 | 5.5 | 1.9 | smilts | 0 | 0.8 | 0.8 | 99.2 | 45.7 | 44.4 | 9.1 | 6 | 0 | 0 | 0 | 0 | 0 | 0 | 0 | 0.6 | 0.2 | 1 | 2.6 | 10.4 | 31.7 | 36 | 8.4 | 3.1 | 6 | 46.5 | 9.1 | 6.0484 | 46.0685 | 9.1734 | 2.38 | 9.46 | 0 | 1.52 | 1.52 | 188.48 | 86.83 | 84.36 | 17.29 | 11.4 | 0 | 0 | 0 | 0 | 0 | 0 | 0 | 1.14 | 0.38 | 1.9 | 4.94 | 19.76 | 60.23 | 68.4 | 15.96 | 5.89 | 11.4 | 88.35 | 17.29 | 11.4919 | 87.5302 | 17.4294 | 4.522
14 |  | 769-6-3 | 5.5 | 10.5 | 5 | smilts | 0 | 0 | 0 | 100 | 21 | 74.4 | 4.6 | 3 | 0 | 0 | 0 | 0 | 0 | 0 | 0 | 0 | 0 | 0.4 | 0.5 | 2.2 | 17.9 | 63.3 | 11.1 | 1.6 | 3 | 21 | 4.6 | 3 | 21 | 4.6 | 2.05 | 11.19 | 0 | 0 | 0 | 500 | 105 | 372 | 23 | 15 | 0 | 0 | 0 | 0 | 0 | 0 | 0 | 0 | 0 | 2 | 2.5 | 11 | 89.5 | 316.5 | 55.5 | 8 | 15 | 105 | 23 | 15 | 105 | 23 | 10.25
Summa |  |  |  |  | 5: 37.8; 5x7 39: 0; 5x8 40: 636.22; 5x9 41: 636.22; 5x10 42: 3143.78; 5x11 43: 1266.92; 5x12 44: 1603.36; 5x13 45: 273.5; 5x14 46: 184.47; 5x15.1 47: 0; 5x15.2 48: 0; 5x16.1 49: 0; 5x16.2 50: 114.96; 5x17.1 51: 80.03; 5x17.2 52: 94.74; 5x18.1 53: 120.1; 5x18.2 54: 119.42; 5x19 55: 106.97; 5x20.1 56: 105.53; 5x20.2 57: 185.65; 5x21 58: 323.82; 5x22 59: 651.92; 5x23 60: 1239.3; 5x24 61: 364.06; 5x25 62: 89.03; 5x26 63: 184.47; 5x27 64: 1903.14; 5x28 65: 273.5; 5x29 66: 252.7689; 5x30 67: 1685.2478; 5x31 68: 367.1796; 5x32 69: 96.554
Smilts-grants un smilts vidēji svērtais |  |  |  |  | 7: 0; 8: 16.8312; 9: 16.8312; 10: 83.1688; 11: 33.5164; 12: 42.4169; 13: 7.2354; 14: 4.8802; 15: 0; 16: 0; 17: 0; 18: 3.0413; 19: 2.1172; 20: 2.5063; 21: 3.1772; 22: 3.1593; 23: 2.8299; 24: 2.7918; 25: 4.9114; 26: 8.5667; 27: 17.2466; 28: 32.7857; 29: 9.6312; 30: 2.3553; 31: 4.8802; 32: 50.3476; 33: 7.2354; 34: 6.687; 35: 44.5833; 36: 9.7137; 37: 2.5543
Nr.p.k. | Izstrādnes (urbuma/šurfa) Nr. | Parauga Nr. | Parauga ņemšanas dziļums, m |  | 5: Paraugotā slāņa biezums, m; 6: Derīgais izraktenis; 7: Pamatfrakciju saturs,%; 15: Oļu-grants frakciju saturs, %; 24: Smilts frakciju saturs,%; 31: <0,063 mm; 32: Dabīga materiālā atlikums uz sieta 0,5 mm, %; 33: Frakcijas <0,125 mm dabīgam materiālam, %; 34: Daļiņu <0,063 mm atsiju smiltī, %; 35: Atsiju smilts atlikums uz sieta 0,5 mm, %; 36: Frakciju <0,125 mm atsiju smiltij, %; 37: Atsiju smilts rupjuma modulis; 38: Filtrācijas koef.sablīvētai smiltij, m/dnn; 5x7 39: Reizinājumi
[7 empty] | >63 mm | 63-5,6 mm | >5,6 mm | <5,6 mm | 5,6-0,5mm | 0,5-0,125 mm | <0,125 mm | Māli un putekļi (<0,063 mm) | >90 mm | 90-70 mm | 70-63 mm | 63-31,5 mm | 31,5-22,4 mm | 22,4-16 mm | 16-11,2 mm | 11,2-8mm | 8-5,6mm | 5,6-4 mm | 4-2mm | 2- 1mm | 1-0,5 mm | 0,5-0,25 mm | 0,25-0,125 mm | 0,125-0,063 mm
|  |  | no | līdz
[39 empty] | 5x7 | 5x8 | 5x9 | 5x10 | 5x11 | 5x12 | 5x13 | 5x14 | 5x15.1 | 5x15.2 | 5x16.1 | 5x16.2 | 5x17.1 | 5x17.2 | 5x18.1 | 5x18.2 | 5x19 | 5x20.1 | 5x20.2 | 5x21 | 5x22 | 5x23 | 5x24 | 5x25 | 5x26 | 5x27 | 5x28 | 5x29 | 5x30 | 5x31 | 5x32
1 | 2 | 3 | 4 |  | 5 | 6 | 7 | 8 | 9 | 10 | 11 | 12 | 13 | 14 | 15 | 16 | 17 | 18 | 19 | 20 | 21 | 22 | 23 | 24 | 25 | 26 | 27 | 28 | 29 | 30 | 31 | 32 | 33 | 34 | 35 | 36 | 37 | 38 | 39 | 40 | 41 | 42 | 43 | 44 | 45 | 46 | 47 | 48 | 49 | 50 | 51 | 52 | 53 | 54 | 55 | 56 | 57 | 58 | 59 | 60 | 61 | 62 | 63 | 64 | 65 | 66 | 67 | 68 | 69
1 | 769-1 | 769-1-3 | 7.8 | 8.9 | 1.1 | smilts | 0 | 1.4 | 1.4 | 98.6 | 62 | 34.9 | 1.7 | 1.3 | 0 | 0 | 0 | 0 | 0 | 0 | 0 | 0.6 | 0.8 | 2.2 | 5.5 | 15.4 | 38.9 | 33 | 1.9 | 0.4 | 1.3 | 63.4 | 1.7 | 1.3185 | 62.8803 | 1.7241 | 2.91 | 16.37 | 0 | 1.54 | 1.54 | 108.46 | 68.2 | 38.39 | 1.87 | 1.43 | 0 | 0 | 0 | 0 | 0 | 0 | 0 | 0.66 | 0.88 | 2.42 | 6.05 | 16.94 | 42.79 | 36.3 | 2.09 | 0.44 | 1.43 | 69.74 | 1.87 | 1.4503 | 69.1684 | 1.8966 | 3.201
2 | 769-2 | 769-2-2 | 4.5 | 5.2 | 0.7 | smilts | 0 | 11.7 | 11.7 | 88.3 | 40.8 | 32.3 | 15.2 | 8.2 | 0 | 0 | 0 | 0 | 0 | 0 | 5.5 | 3.9 | 2.3 | 2.2 | 5.1 | 9.9 | 23.6 | 18.9 | 13.4 | 7 | 8.2 | 52.5 | 15.2 | 9.2865 | 46.2061 | 17.214 | 2.27 | 1.88 | 0 | 8.19 | 8.19 | 61.81 | 28.56 | 22.61 | 10.64 | 5.74 | 0 | 0 | 0 | 0 | 0 | 0 | 3.85 | 2.73 | 1.61 | 1.54 | 3.57 | 6.93 | 16.52 | 13.23 | 9.38 | 4.9 | 5.74 | 36.75 | 10.64 | 6.5006 | 32.3443 | 12.0498 | 1.589
3 | 769-4 | 769-4-2 | 2.4 | 5 | 2.6 | smilts | 0 | 1.5 | 1.5 | 98.5 | 35.9 | 57.9 | 4.7 | 2.8 | 0 | 0 | 0 | 0 | 0 | 0 | 0 | 0 | 1.5 | 1.1 | 4.5 | 8.7 | 21.6 | 45.6 | 12.3 | 1.9 | 2.8 | 37.4 | 4.7 | 2.8426 | 36.4467 | 4.7716 | 2.36 | 5.7 | 0 | 3.9 | 3.9 | 256.1 | 93.34 | 150.54 | 12.22 | 7.28 | 0 | 0 | 0 | 0 | 0 | 0 | 0 | 0 | 3.9 | 2.86 | 11.7 | 22.62 | 56.16 | 118.56 | 31.98 | 4.94 | 7.28 | 97.24 | 12.22 | 7.3909 | 94.7614 | 12.4061 | 6.136
4 |  | 769-4-3 | 5 | 9.4 | 4.4 | smilts | 0 | 0 | 0 | 100 | 18.7 | 79.3 | 2 | 1 | 0 | 0 | 0 | 0 | 0 | 0 | 0 | 0 | 0 | 0 | 0.6 | 1.6 | 16.5 | 56.8 | 22.5 | 1 | 1 | 18.7 | 2 | 1 | 18.7 | 2 | 1.95 | 9.35 | 0 | 0 | 0 | 440 | 82.28 | 348.92 | 8.8 | 4.4 | 0 | 0 | 0 | 0 | 0 | 0 | 0 | 0 | 0 | 0 | 2.64 | 7.04 | 72.6 | 249.92 | 99 | 4.4 | 4.4 | 82.28 | 8.8 | 4.4 | 82.28 | 8.8 | 8.58
5 | 769-5 | 769-5-3 | 5 | 9.5 | 4.5 | smilts | 0 | 1.2 | 1.2 | 98.8 | 24.5 | 69.9 | 4.4 | 2.3 | 0 | 0 | 0 | 0 | 0 | 0 | 0 | 0 | 1.2 | 1.7 | 2.4 | 4.9 | 15.5 | 54.2 | 15.7 | 2.1 | 2.3 | 25.7 | 4.4 | 2.3279 | 24.7976 | 4.4534 | 2.15 | 12.55 | 0 | 5.4 | 5.4 | 444.6 | 110.25 | 314.55 | 19.8 | 10.35 | 0 | 0 | 0 | 0 | 0 | 0 | 0 | 0 | 5.4 | 7.65 | 10.8 | 22.05 | 69.75 | 243.9 | 70.65 | 9.45 | 10.35 | 115.65 | 19.8 | 10.4757 | 111.5891 | 20.0405 | 9.675
6 | 769-6 | 769-6-1 | 2.3 | 3.6 | 1.3 | smilts | 0 | 0.8 | 0.8 | 99.2 | 45.9 | 44.4 | 8.9 | 5.8 | 0 | 0 | 0 | 0 | 0 | 0 | 0 | 0.6 | 0.2 | 1 | 2.6 | 10.5 | 31.8 | 36 | 8.4 | 3.1 | 5.8 | 46.7 | 8.9 | 5.8468 | 46.2702 | 8.9718 | 2.39 | 3.85 | 0 | 1.04 | 1.04 | 128.96 | 59.67 | 57.72 | 11.57 | 7.54 | 0 | 0 | 0 | 0 | 0 | 0 | 0 | 0.78 | 0.26 | 1.3 | 3.38 | 13.65 | 41.34 | 46.8 | 10.92 | 4.03 | 7.54 | 60.71 | 11.57 | 7.6008 | 60.1512 | 11.6633 | 3.107
7 |  | 769-6-2 | 3.6 | 5.5 | 1.9 | smilts | 0 | 0.8 | 0.8 | 99.2 | 45.7 | 44.4 | 9.1 | 6 | 0 | 0 | 0 | 0 | 0 | 0 | 0 | 0.6 | 0.2 | 1 | 2.6 | 10.4 | 31.7 | 36 | 8.4 | 3.1 | 6 | 46.5 | 9.1 | 6.0484 | 46.0685 | 9.1734 | 2.38 | 9.46 | 0 | 1.52 | 1.52 | 188.48 | 86.83 | 84.36 | 17.29 | 11.4 | 0 | 0 | 0 | 0 | 0 | 0 | 0 | 1.14 | 0.38 | 1.9 | 4.94 | 19.76 | 60.23 | 68.4 | 15.96 | 5.89 | 11.4 | 88.35 | 17.29 | 11.4919 | 87.5302 | 17.4294 | 4.522
8 |  | 769-6-3 | 5.5 | 10.5 | 5 | smilts | 0 | 0 | 0 | 100 | 21 | 74.4 | 4.6 | 3 | 0 | 0 | 0 | 0 | 0 | 0 | 0 | 0 | 0 | 0.4 | 0.5 | 2.2 | 17.9 | 63.3 | 11.1 | 1.6 | 3 | 21 | 4.6 | 3 | 21 | 4.6 | 2.05 | 11.19 | 0 | 0 | 0 | 500 | 105 | 372 | 23 | 15 | 0 | 0 | 0 | 0 | 0 | 0 | 0 | 0 | 0 | 2 | 2.5 | 11 | 89.5 | 316.5 | 55.5 | 8 | 15 | 105 | 23 | 15 | 105 | 23 | 10.25
Summa |  |  |  |  | 5: 21.5; 5x7 39: 0; 5x8 40: 21.59; 5x9 41: 21.59; 5x10 42: 2128.41; 5x11 43: 634.13; 5x12 44: 1389.09; 5x13 45: 105.19; 5x14 46: 63.14; 5x15.1 47: 0; 5x15.2 48: 0; 5x16.1 49: 0; 5x16.2 50: 0; 5x17.1 51: 0; 5x17.2 52: 0; 5x18.1 53: 3.85; 5x18.2 54: 5.31; 5x19 55: 12.43; 5x20.1 56: 19.67; 5x20.2 57: 45.58; 5x21 58: 119.99; 5x22 59: 448.89; 5x23 60: 1093.61; 5x24 61: 295.48; 5x25 62: 42.05; 5x26 63: 63.14; 5x27 64: 655.72; 5x28 65: 105.19; 5x29 66: 64.3102; 5x30 67: 642.8246; 5x31 68: 107.2857; 5x32 69: 47.06
Smilts vidēji svērtais |  |  |  |  | 7: 0; 8: 1.0042; 9: 1.0042; 10: 98.9958; 11: 29.4944; 12: 64.6088; 13: 4.8926; 14: 2.9367; 15: 0; 16: 0; 17: 0; 18: 0; 19: 0; 20: 0; 21: 0.17907; 22: 0.24698; 23: 0.57814; 24: 0.91488; 25: 2.12; 26: 5.5809; 27: 20.8786; 28: 50.8656; 29: 13.7433; 30: 1.9558; 31: 2.9367; 32: 30.4986; 33: 4.8926; 34: 2.9912; 35: 29.8988; 36: 4.99; 37: 2.1888
Nr.p.k. | Izstrādnes (urbuma/šurfa) Nr. | Parauga Nr. | Parauga ņemšanas dziļums, m |  | 5: Paraugotā slāņa biezums, m; 6: Derīgais izraktenis; 7: Pamatfrakciju saturs,%; 15: Oļu-grants frakciju saturs, %; 24: Smilts frakciju saturs,%; 31: <0,063 mm; 32: Dabīga materiālā atlikums uz sieta 0,5 mm, %; 33: Frakcijas <0,125 mm dabīgam materiālam, %; 34: Daļiņu <0,063 mm atsiju smiltī, %; 35: Atsiju smilts atlikums uz sieta 0,5 mm, %; 36: Frakciju <0,125 mm atsiju smiltij, %; 37: Atsiju smilts rupjuma modulis; 38: Filtrācijas koef.sablīvētai smiltij, m/dnn; 5x7 39: Reizinājumi
[7 empty] | >63mm | 63-5,6 mm | >5,6 mm | <5,6 mm | 5,6-0,5mm | 0,5-0,125 mm | <0,125 mm | Māli un putekļi (<0,063 mm) | >90 mm | 90-70 mm | 70-63 mm | 63-31,5 mm | 31,5-22,4 mm | 22,4-16 mm | 16-11,2 mm | 11,2-8mm | 8-5,6mm | 5,6-4 mm | 4-2mm | 2- 1mm | 1-0,5 mm | 0,5-0,25 mm | 0,25-0,125 mm | 0,125-0,063 mm
|  |  | no | līdz
[39 empty] | 5x7 | 5x8 | 5x9 | 5x10 | 5x11 | 5x12 | 5x13 | 5x14 | 5x15.1 | 5x15.2 | 5x16.1 | 5x16.2 | 5x17.1 | 5x17.2 | 5x18.1 | 5x18.2 | 5x19 | 5x20.1 | 5x20.2 | 5x21 | 5x22 | 5x23 | 5x24 | 5x25 | 5x26 | 5x27 | 5x28 | 5x29 | 5x30 | 5x31 | 5x32
1 | 2 | 3 | 4 |  | 5 | 6 | 7 | 8 | 9 | 10 | 11 | 12 | 13 | 14 | 15 | 16 | 17 | 18 | 19 | 20 | 21 | 22 | 23 | 24 | 25 | 26 | 27 | 28 | 29 | 30 | 31 | 32 | 33 | 34 | 35 | 36 | 37 | 38 | 39 | 40 | 41 | 42 | 43 | 44 | 45 | 46 | 47 | 48 | 49 | 50 | 51 | 52 | 53 | 54 | 55 | 56 | 57 | 58 | 59 | 60 | 61 | 62 | 63 | 64 | 65 | 66 | 67 | 68 | 69
1 | 769-1 | 769-1-1 | 2.4 | 4.4 | 2 | smilts-grants | 0 | 32.8 | 32.8 | 67.2 | 36.3 | 16.5 | 14.4 | 9.7 | 0 | 0 | 0 | 2.5 | 7.6 | 6.3 | 5.6 | 5.4 | 5.4 | 4.6 | 6.9 | 10.2 | 14.6 | 11 | 5.5 | 4.7 | 9.7 | 69.1 | 14.4 | 14.4345 | 54.0179 | 21.4286 | 2.59 | 1.17 | 0 | 65.6 | 65.6 | 134.4 | 72.6 | 33 | 28.8 | 19.4 | 0 | 0 | 0 | 5 | 15.2 | 12.6 | 11.2 | 10.8 | 10.8 | 9.2 | 13.8 | 20.4 | 29.2 | 22 | 11 | 9.4 | 19.4 | 138.2 | 28.8 | 28.869 | 108.0357 | 42.8571 | 5.18
2 |  | 769-1-2 | 4.4 | 7.8 | 3.4 | smilts-grants | 0 | 44.8 | 44.8 | 55.2 | 31.8 | 14.2 | 9.2 | 7.1 | 0 | 0 | 0 | 10.8 | 4.8 | 5.4 | 8.4 | 8.5 | 6.9 | 5.1 | 7.2 | 7.3 | 12.2 | 11.2 | 3 | 2.1 | 7.1 | 76.6 | 9.2 | 12.8623 | 57.6087 | 16.6667 | 2.86 | 0.63 | 0 | 152.32 | 152.32 | 187.68 | 108.12 | 48.28 | 31.28 | 24.14 | 0 | 0 | 0 | 36.72 | 16.32 | 18.36 | 28.56 | 28.9 | 23.46 | 17.34 | 24.48 | 24.82 | 41.48 | 38.08 | 10.2 | 7.14 | 24.14 | 260.44 | 31.28 | 43.7319 | 195.8696 | 56.6667 | 9.724
3 | 769-2 | 769-2-1 | 2.4 | 4.5 | 2.1 | smilts-grants | 0 | 25.5 | 25.5 | 74.5 | 31.7 | 25.7 | 17.1 | 9.5 | 0 | 0 | 0 | 1.8 | 6.5 | 4.6 | 5.5 | 4.3 | 2.8 | 2.2 | 3.7 | 8.3 | 17.5 | 13.1 | 12.6 | 7.6 | 9.5 | 57.2 | 17.1 | 12.7517 | 42.5503 | 22.953 | 2.1 | 1.34 | 0 | 53.55 | 53.55 | 156.45 | 66.57 | 53.97 | 35.91 | 19.95 | 0 | 0 | 0 | 3.78 | 13.65 | 9.66 | 11.55 | 9.03 | 5.88 | 4.62 | 7.77 | 17.43 | 36.75 | 27.51 | 26.46 | 15.96 | 19.95 | 120.12 | 35.91 | 26.7785 | 89.3557 | 48.2013 | 4.41
4 | 769-3 | 769-3-1 | 2.2 | 6 | 3.8 | smilts-grants | 0 | 37.7 | 37.7 | 62.3 | 37 | 10.9 | 14.4 | 11.3 | 0 | 0 | 0 | 10.7 | 4.2 | 3.9 | 6.3 | 6.6 | 6 | 6 | 9.9 | 11.1 | 10 | 7 | 3.9 | 3.1 | 11.3 | 74.7 | 14.4 | 18.138 | 59.39 | 23.114 | 2.85 | 6.39 | 0 | 143.26 | 143.26 | 236.74 | 140.6 | 41.42 | 54.72 | 42.94 | 0 | 0 | 0 | 40.66 | 15.96 | 14.82 | 23.94 | 25.08 | 22.8 | 22.8 | 37.62 | 42.18 | 38 | 26.6 | 14.82 | 11.78 | 42.94 | 283.86 | 54.72 | 68.9246 | 225.6822 | 87.8331 | 10.83
5 |  | 769-3-2 | 6 | 9 | 3 | smilts-grants | 0 | 55.1 | 55.1 | 44.9 | 41.7 | 2.2 | 1 | 0.7 | 0 | 0 | 0 | 9.6 | 6.3 | 11.3 | 10.4 | 9.9 | 7.6 | 7.5 | 12.6 | 16.8 | 4.8 | 1.7 | 0.5 | 0.3 | 0.7 | 96.8 | 1 | 1.559 | 92.8731 | 2.2272 | 4.31 | 1.64 | 0 | 165.3 | 165.3 | 134.7 | 125.1 | 6.6 | 3 | 2.1 | 0 | 0 | 0 | 28.8 | 18.9 | 33.9 | 31.2 | 29.7 | 22.8 | 22.5 | 37.8 | 50.4 | 14.4 | 5.1 | 1.5 | 0.9 | 2.1 | 290.4 | 3 | 4.6771 | 278.6192 | 6.6815 | 12.93
6 | 769-5 | 769-5-2 | 3 | 5 | 2 | smilts-grants | 0 | 17.3 | 17.3 | 82.7 | 59.9 | 15.5 | 7.3 | 6.4 | 0 | 0 | 0 | 0 | 0 | 2.7 | 4.9 | 5.3 | 4.4 | 4.7 | 9.3 | 24.3 | 21.6 | 13.2 | 2.3 | 0.9 | 6.4 | 77.2 | 7.3 | 7.7388 | 72.4305 | 8.8271 | 3.21 | 1.85 | 0 | 34.6 | 34.6 | 165.4 | 119.8 | 31 | 14.6 | 12.8 | 0 | 0 | 0 | 0 | 0 | 5.4 | 9.8 | 10.6 | 8.8 | 9.4 | 18.6 | 48.6 | 43.2 | 26.4 | 4.6 | 1.8 | 12.8 | 154.4 | 14.6 | 15.4776 | 144.8609 | 17.6542 | 6.42
Summa |  |  |  |  | 5: 16.3; 5x7 39: 0; 5x8 40: 614.63; 5x9 41: 614.63; 5x10 42: 1015.37; 5x11 43: 632.79; 5x12 44: 214.27; 5x13 45: 168.31; 5x14 46: 121.33; 5x15.1 47: 0; 5x15.2 48: 0; 5x16.1 49: 0; 5x16.2 50: 114.96; 5x17.1 51: 80.03; 5x17.2 52: 94.74; 5x18.1 53: 116.25; 5x18.2 54: 114.11; 5x19 55: 94.54; 5x20.1 56: 85.86; 5x20.2 57: 140.07; 5x21 58: 203.83; 5x22 59: 203.03; 5x23 60: 145.69; 5x24 61: 68.58; 5x25 62: 46.98; 5x26 63: 121.33; 5x27 64: 1247.42; 5x28 65: 168.31; 5x29 66: 188.4587; 5x30 67: 1042.4233; 5x31 68: 259.8939; 5x32 69: 49.494
Smilts-grants vidēji svērtais |  |  |  |  | 7: 0; 8: 37.7074; 9: 37.7074; 10: 62.2926; 11: 38.8215; 12: 13.1454; 13: 10.3258; 14: 7.4436; 15: 0; 16: 0; 17: 0; 18: 7.0528; 19: 4.9098; 20: 5.8123; 21: 7.1319; 22: 7.0006; 23: 5.8; 24: 5.2675; 25: 8.5933; 26: 12.5049; 27: 12.4558; 28: 8.938; 29: 4.2074; 30: 2.8822; 31: 7.4436; 32: 76.5288; 33: 10.3258; 34: 11.5619; 35: 63.9523; 36: 15.9444; 37: 3.0364

## vid. izsv N-kat.(61g.03.g.)
Objekts: Smilts-grants un smilts atradne „Elerne” I iecirknis, Daugavpils novads, Tabores pagasts, nekustamais īpašums „Griguliņi” (kad.Nr. 4492 001 0062), nekustamais īpašums „Kaupišķi -5” (kad. Nr. 4492 001 0052) | [56 empty] | 7.PIELIKUMS
Smilts-grants un smilts atradnes „Elerne” I iecirkņa zemes īpašumu „Griguliņi” un „Kaupišķi -5” II bloka (N kategorijas derīgo izrakteņu) granulometriskā sastāva vidējo izsvērumu aprēķins
1961.gada ģeoloģiskās izpētes materiāli (Valsts ģeoloģijas fonda Nr.3016)*
Nr.p.k. | Izstrādnes (urbuma/šurfa) Nr. | Parauga Nr. | Parauga ņemšanas dziļums, m |  | Paraugotā slāņa biezums, m | Derīgais izraktenis | Pamatfrakciju saturs,% | [7 empty] | Oļu-grants frakciju saturs, % | [5 empty] | Smilts frakciju saturs,% | [5 empty] | Dabīga materiālā atlikums uz sieta 0,6mm, % | Frakcijas <0,15 mm dabīgam materiālam, % | Mālu un putekļu daļiņu smiltī | Daļiņu < 0,15 atsiju smiltī,% | Atsiju smilts atlikums uz sieta 0,6 mm, % | Atsiju smilts rupjuma modulis | Reizinājumi
[7 empty] | >80 mm | 80-10 mm | >5 mm | <5 mm | 5-0,6 mm | 0,6-0,15 mm | <0,15 mm | Māli un putekļi | >150 mm | 150-80 mm | 80-40 mm | 40-20 mm | 20-10 mm | 10-5 mm | 5-2,5 mm | 2,5-1,2 mm | 1,2-0,6 mm | 0,6-0,3 mm | 0,3-0,15 mm | <0,15 mm
|  |  | no | līdz
[33 empty] | 5x7 | 5x8 | 5x9 | 5x10 | 5x11 | 5x12 | 5x13 | 5x14 | 5x15.1 | 5x15.2 | 5x16 | 5x17 | 5x18 | 5x19 | 5x20 | 5x21 | 5x22 | 5x23 | 5x24 | 5x25 | 5x26 | 5x27 | 5x28 | 5x29 | 5x30 | 5x31
1 | 2 | 3 | 4 |  | 5 | 6 | 7 | 8 | 9 | 10 | 11 | 12 | 13 | 14 | 15.1 | 15.2 | 16 | 17 | 18 | 19 | 20 | 21 | 22 | 23 | 24 | 25 | 26 | 27 | 28 | 29 | 30 | 31 | 32 | 33 | 34 | 35 | 36 | 37 | 38 | 39 | 40.1 | 40.2 | 41 | 42 | 43 | 44 | 45 | 46 | 47 | 48 | 49 | 50 | 51 | 52 | 53 | 54 | 55 | 56
1 | Šurfs 108 | 46Б | 0.5 | 3.5 | 3 | smilts-grants | 1.18 | 40.8 | 51 | 49 | 37.19 | 9.75 | 2.06 |  | 0.54 | 0.64 | 10 | 15.4 | 15.4 | 9.02 | 15.29 | 15.19 | 6.71 | 6.71 | 3.04 | 2.06 | 88.19 | 2.06 |  | 4.2041 | 75.898 | 3.55 | 3.54 | 122.4 | 153 | 147 | 111.57 | 29.25 | 6.18 |  | 1.62 | 1.92 | 30 | 46.2 | 46.2 | 27.06 | 45.87 | 45.57 | 20.13 | 20.13 | 9.12 | 6.18 | 264.57 | 6.18 |  | 12.6122 | 227.6939 | 10.65 | 100 | 100
2 |  | 47B | 3.5 | 7.35 | 3.85 | smilts | 0 | 0 | 0 | 100 | 11.2 | 79.4 | 9.4 |  | 0 | 0 | 0 | 0 | 0 | 0 | 1.8 | 3.2 | 6.2 | 30.2 | 49.2 | 9.4 | 11.2 | 9.4 |  | 9.4 | 11.2 | 1.5 | 0 | 0 | 0 | 385 | 43.12 | 305.69 | 36.19 |  | 0 | 0 | 0 | 0 | 0 | 0 | 6.93 | 12.32 | 23.87 | 116.27 | 189.42 | 36.19 | 43.12 | 36.19 |  | 36.19 | 43.12 | 5.775 | 100 | 100
3 | Šurfs 110 | 48B | 0.5 | 2.7 | 2.2 | smilts-grants | 2.49 | 47.71 | 56.6 | 43.401 | 28.557 | 12.89 | 1.954 |  | 1.45 | 1.04 | 19.86 | 16 | 11.85 | 6.4 | 10.85 | 11.154 | 6.553 | 8.68 | 4.21 | 1.954 | 85.157 | 1.954 |  | 4.5022 | 65.798 | 3.23 | 5.478 | 104.962 | 124.52 | 95.4822 | 62.8254 | 28.358 | 4.2988 |  | 3.19 | 2.288 | 43.692 | 35.2 | 26.07 | 14.08 | 23.87 | 24.5388 | 14.4166 | 19.096 | 9.262 | 4.2988 | 187.3454 | 4.2988 |  | 9.9048 | 144.7557 | 7.106 | 100.001 | 100.001
4 |  | 49B | 2.7 | 5.3 | 2.6 | smilts-grants | 0.25 | 16.6 | 22.5 | 77.501 | 46.808 | 26.273 | 4.42 |  | 0 | 0.25 | 3.2 | 5.75 | 7.65 | 5.65 | 13.95 | 18.21 | 14.648 | 20.538 | 5.735 | 4.42 | 69.308 | 4.42 |  | 5.7032 | 60.3966 | 3.01 | 0.65 | 43.16 | 58.5 | 201.5026 | 121.7008 | 68.3098 | 11.492 |  | 0 | 0.65 | 8.32 | 14.95 | 19.89 | 14.69 | 36.27 | 47.346 | 38.0848 | 53.3988 | 14.911 | 11.492 | 180.2008 | 11.492 |  | 14.8282 | 157.0313 | 7.826 | 100.001 | 100.001
5 |  | 50B | 5.3 | 7.15 | 1.85 | smilts | 0 | 1.66 | 2.3 | 97.697 | 49.633 | 41.03 | 7.034 |  | 0 | 0 | 0 | 0.45 | 1.21 | 0.64 | 5.57 | 21.103 | 22.96 | 19.34 | 21.69 | 7.034 | 51.933 | 7.034 |  | 7.1998 | 50.803 | 2.47 | 0 | 3.071 | 4.255 | 180.7395 | 91.821 | 75.9055 | 13.0129 |  | 0 | 0 | 0 | 0.8325 | 2.2385 | 1.184 | 10.3045 | 39.0406 | 42.476 | 35.779 | 40.1265 | 13.0129 | 96.076 | 13.0129 |  | 13.3197 | 93.9855 | 4.5695 | 99.997 | 99.997
6 | Šurfs 111 | 39B | 0.5 | 5.5 | 5 | smilts-grants | 2.38 | 43.32 | 53.07 | 46.926 | 27.173 | 16.753 | 3 |  | 1.03 | 1.35 | 11.99 | 16.42 | 14.91 | 7.37 | 11.73 | 10.23 | 5.213 | 11.45 | 5.303 | 3 | 80.243 | 3 |  | 6.393 | 57.9061 | 3.06 | 11.9 | 216.6 | 265.35 | 234.63 | 135.865 | 83.765 | 15 |  | 5.15 | 6.75 | 59.95 | 82.1 | 74.55 | 36.85 | 58.65 | 51.15 | 26.065 | 57.25 | 26.515 | 15 | 401.215 | 15 |  | 31.9652 | 289.5303 | 15.3 | 99.996 | 99.996
7 |  | 40B | 5.5 | 9.65 | 4.15 | smilts-grants | 0.99 | 26.55 | 33.78 | 66.22 | 44.7 | 17.685 | 3.835 |  | 0.99 | 0 | 6.31 | 8.44 | 11.8 | 6.24 | 19.8 | 18.41 | 6.49 | 10.065 | 7.62 | 3.835 | 78.48 | 3.835 |  | 5.7913 | 67.5023 | 2.32 | 4.1085 | 110.1825 | 140.187 | 274.813 | 185.505 | 73.3928 | 15.9153 |  | 4.1085 | 0 | 26.1865 | 35.026 | 48.97 | 25.896 | 82.17 | 76.4015 | 26.9335 | 41.7698 | 31.623 | 15.9153 | 325.692 | 15.9153 |  | 24.0339 | 280.1344 | 9.628 | 100 | 100
8 | Šurfs 224 | 311 | 0.4 | 1.1 | 0.7 | smilts-grants | 2.45 | 54.2 | 65.4 | 34.6 | 15.01 | 18.653 | 0.933 |  | 0 | 2.45 | 20.9 | 17.1 | 16.2 | 8.75 | 2.87 | 8.23 | 3.91 | 9.903 | 8.75 | 0.933 | 80.41 | 0.933 |  | 2.6965 | 43.3815 | 2.53 | 1.715 | 37.94 | 45.78 | 24.22 | 10.507 | 13.0571 | 0.6531 |  | 0 | 1.715 | 14.63 | 11.97 | 11.34 | 6.125 | 2.009 | 5.761 | 2.737 | 6.9321 | 6.125 | 0.6531 | 56.287 | 0.6531 |  | 1.8876 | 30.3671 | 1.771 | 99.996 | 99.996
9 |  | 312 | 1.1 | 2.2 | 1.1 | smilts-grants | 0 | 49.4 | 61.2 | 38.8 | 16.92 | 16.296 | 5.586 |  | 0 | 0 | 16.1 | 16.1 | 17.2 | 11.8 | 3.57 | 7.88 | 5.47 | 13.076 | 3.22 | 5.586 | 78.12 | 5.586 |  | 14.3969 | 43.6082 | 2.45 | 0 | 54.34 | 67.32 | 42.68 | 18.612 | 17.9256 | 6.1446 |  | 0 | 0 | 17.71 | 17.71 | 18.92 | 12.98 | 3.927 | 8.668 | 6.017 | 14.3836 | 3.542 | 6.1446 | 85.932 | 6.1446 |  | 15.8366 | 47.9691 | 2.695 | 100.002 | 100.002
10 |  | 313 | 2.2 | 3.4 | 1.2 | smilts-grants | 3.6 | 47.2 | 62 | 38 | 26.72 | 9.72 | 1.56 |  | 0 | 3.6 | 13.2 | 16.4 | 17.6 | 11.2 | 4.41 | 17.75 | 4.56 | 7.52 | 2.2 | 1.56 | 88.72 | 1.56 |  | 4.1053 | 70.3158 | 3.26 | 4.32 | 56.64 | 74.4 | 45.6 | 32.064 | 11.664 | 1.872 |  | 0 | 4.32 | 15.84 | 19.68 | 21.12 | 13.44 | 5.292 | 21.3 | 5.472 | 9.024 | 2.64 | 1.872 | 106.464 | 1.872 |  | 4.9263 | 84.3789 | 3.912 | 100 | 100
11 |  | 314* | 3.4 | 4.5 | 1.1 | smilts-grants | 0 | 27.9 | 36 | 64 | 26.81 | 33.99 | 2.56 |  | 0 | 0 | 11.3 | 6.45 | 10.15 | 8.1 | 2.88 | 14.78 | 9.15 | 26.05 | 7.94 | 2.56 | 62.81 | 2.56 |  | 4 | 41.8906 | 2.52 | 0 | 30.69 | 39.6 | 70.4 | 29.491 | 37.389 | 2.816 |  | 0 | 0 | 12.43 | 7.095 | 11.165 | 8.91 | 3.168 | 16.258 | 10.065 | 28.655 | 8.734 | 2.816 | 69.091 | 2.816 |  | 4.4 | 46.0797 | 2.772 | 99.36 | 99.36
12 |  | 315 | 4.5 | 5.6 | 1.1 | smilts-grants | 0 | 44 | 55 | 45 | 32.4 | 10.3 | 2.3 |  | 0 | 0 | 13 | 16 | 15 | 11 | 3.2 | 21.415 | 7.785 | 9.445 | 0.855 | 2.3 | 87.4 | 2.3 |  | 5.1111 | 72 | 3.22 | 0 | 48.4 | 60.5 | 49.5 | 35.64 | 11.33 | 2.53 |  | 0 | 0 | 14.3 | 17.6 | 16.5 | 12.1 | 3.52 | 23.5565 | 8.5635 | 10.3895 | 0.9405 | 2.53 | 96.14 | 2.53 |  | 5.6222 | 79.2 | 3.542 | 100 | 100
13 |  | 316 | 5.6 | 8 | 2.4 | smilts-grants | 0 | 22.1 | 41.3 | 58.7 | 53.07 | 5.4 | 0.23 |  | 0 | 0 | 1.45 | 6.65 | 14 | 19.2 | 7.75 | 38.16 | 7.16 | 4.52 | 0.88 | 0.23 | 94.37 | 0.23 |  | 0.39182 | 90.4089 | 3.8 | 0 | 53.04 | 99.12 | 140.88 | 127.368 | 12.96 | 0.552 |  | 0 | 0 | 3.48 | 15.96 | 33.6 | 46.08 | 18.6 | 91.584 | 17.184 | 10.848 | 2.112 | 0.552 | 226.488 | 0.552 |  | 0.94037 | 216.9813 | 9.12 | 100 | 100
14 |  | 317 | 8 | 8.8 | 0.8 | smilts-grants | 0 | 41.9 | 59.5 | 40.5 | 30.9 | 5.43 | 4.17 |  | 0 | 0 | 7.9 | 15.3 | 18.7 | 17.6 | 6.16 | 21.015 | 3.725 | 3.4 | 2.03 | 4.17 | 90.4 | 4.17 |  | 10.2963 | 76.2963 | 3.33 | 0 | 33.52 | 47.6 | 32.4 | 24.72 | 4.344 | 3.336 |  | 0 | 0 | 6.32 | 12.24 | 14.96 | 14.08 | 4.928 | 16.812 | 2.98 | 2.72 | 1.624 | 3.336 | 72.32 | 3.336 |  | 8.237 | 61.037 | 2.664 | 100 | 100
15 |  | 318 | 8.8 | 9.5 | 0.7 | smilts-grants | 0 | 28 | 45 | 55 | 46.145 | 7.37 | 1.485 |  | 0 | 0 | 4.3 | 7.2 | 16.5 | 17 | 7.04 | 29.81 | 9.295 | 6.16 | 1.21 | 1.485 | 91.145 | 1.485 |  | 2.7 | 83.9 | 3.56 | 0 | 19.6 | 31.5 | 38.5 | 32.3015 | 5.159 | 1.0395 |  | 0 | 0 | 3.01 | 5.04 | 11.55 | 11.9 | 4.928 | 20.867 | 6.5065 | 4.312 | 0.847 | 1.0395 | 63.8015 | 1.0395 |  | 1.89 | 58.73 | 2.492 | 100 | 100
2003.gada ģeoloģiskās izpētes materiāli (Valsts ģeoloģijas fonda Nr.14091)
Nr.p.k. | Izstrādnes (urbuma/šurfa) Nr. | Parauga Nr. | Parauga ņemšanas dziļums, m |  | 5: Paraugotā slāņa biezums, m; 6: Derīgais izraktenis; 7: Pamatfrakciju saturs,%; 15.1: Oļu-grants frakciju saturs, %; 20: Smilts frakciju saturs,%; 26: Dabīga materiālā atlikums uz sieta 0,63 mm, %; 27: Frakcijas <0,14 mm dabīgam materiālam, %; 28: Mālu un putekļu daļiņu smiltī; 29: Daļiņu < 0,14 atsiju smiltī,%; 30: Atsiju smilts atlikums uz sieta 0,63 mm, %; 31: Atsiju smilts rupjuma modulis; 5x7 32: Reizinājumi
[7 empty] | >70 mm | 70-10 mm | >5 mm | <5 mm | 5-0,63 mm | 0,63-0,14 mm | <0,14 mm | Māli un putekļi (<0,05) | >70 mm |  | 70-40 mm | 40-20 mm | 20-10 mm | 10-5 mm | 5-2,5 mm | 2,5-1,25 mm | 1,25-0,63 mm | 0,63-0,315 mm | 0,315-0,14 mm | <0,14 mm
|  |  | no | līdz
[33 empty] | 5x7 | 5x8 | 5x9 | 5x10 | 5x11 | 5x12 | 5x13 | 5x14 | 5x15 |  | 5x16 | 5x17 | 5x18 | 5x19 | 5x20 | 5x21 | 5x22 | 5x23 | 5x24 | 5x25 | 5x26 | 5x27 | 5x28 | 5x29 | 5x30 | 5x31
1 | 2 | 3 | 4 |  | 5 | 6 | 7 | 8 | 9 | 10 | 11 | 12 | 13 | 14 | 15 |  | 16 | 17 | 18 | 19 | 20 | 21 | 22 | 23 | 24 | 25 | 26 | 27 | 28 | 29 | 30 | 31 | 32 | 33 | 34 | 35 | 36 | 37 | 38 | 39 | 40 |  | 41 | 42 | 43 | 44 | 45 | 46 | 47 | 48 | 49 | 50 | 51 | 52 | 53 | 54 | 55 | 56
1 | urbums 335-1 | 1 | 0.7 | 2.9 | 2.2 | smilts-grants | 16.2 | 13.07 | 35.21 | 64.79 | 25.722 | 29.739 | 9.33 |  | 16.2 |  | 1.68 | 3.65 | 7.74 | 5.94 | 5.248 | 10.302 | 10.172 | 17.882 | 11.857 | 9.33 | 60.932 | 9.33 |  | 14.4004 | 39.7006 | 2.25 | 35.64 | 28.754 | 77.462 | 142.538 | 56.5884 | 65.4258 | 20.526 |  | 35.64 |  | 3.696 | 8.03 | 17.028 | 13.068 | 11.5456 | 22.6644 | 22.3784 | 39.3404 | 26.0854 | 20.526 | 134.0504 | 20.526 |  | 31.6808 | 87.3413 | 4.95 | 100.001 | 100.001
2 | urbums 335-6 | 12 | 1.1 | 2.4 | 1.3 | smilts-grants | 0 | 21.43 | 31.58 | 68.42 | 42.841 | 19.599 | 5.98 |  | 0 |  | 4.9 | 7.12 | 9.41 | 10.15 | 8.892 | 15.434 | 18.515 | 12.268 | 7.331 | 5.98 | 74.421 | 5.98 |  | 8.7401 | 62.6147 | 2.83 | 0 | 27.859 | 41.054 | 88.946 | 55.6933 | 25.4787 | 7.774 |  | 0 |  | 6.37 | 9.256 | 12.233 | 13.195 | 11.5596 | 20.0642 | 24.0695 | 15.9484 | 9.5303 | 7.774 | 96.7473 | 7.774 |  | 11.3622 | 81.3992 | 3.679 | 100 | 100
3 | urbums 335-7 | 15 | 0.5 | 5.2 | 4.7 | smilts-grants | 2.82 | 23.66 | 36.29 | 63.71 | 22.68 | 25.547 | 15.481 | 6.8 | 2.82 |  | 4.31 | 5.51 | 13.84 | 9.81 | 4.396 | 6.307 | 11.977 | 11.786 | 13.761 | 15.481 | 58.97 | 15.481 | 10.6734 | 24.2992 | 35.5988 | 1.89 | 13.254 | 111.202 | 170.563 | 299.437 | 106.596 | 120.0709 | 72.7607 | 31.96 | 13.254 |  | 20.257 | 25.897 | 65.048 | 46.107 | 20.6612 | 29.6429 | 56.2919 | 55.3942 | 64.6767 | 72.7607 | 277.159 | 72.7607 | 50.1648 | 114.2061 | 167.3144 | 8.883 | 99.998 | 99.998
4 | urbums 335-7 | 16 | 5.2 | 10 | 4.8 | smilts-grants | 0 | 29.6 | 41.69 | 58.31 | 30.788 | 17.085 | 10.437 |  | 0 |  | 5.54 | 10.6 | 13.46 | 12.09 | 5.015 | 8.105 | 17.668 | 9.796 | 7.289 | 10.437 | 72.478 | 10.437 |  | 17.8992 | 52.8005 | 2.36 | 0 | 142.08 | 200.112 | 279.888 | 147.7824 | 82.008 | 50.0976 |  | 0 |  | 26.592 | 50.88 | 64.608 | 58.032 | 24.072 | 38.904 | 84.8064 | 47.0208 | 34.9872 | 50.0976 | 347.8944 | 50.0976 |  | 85.916 | 253.4426 | 11.328 | 100 | 100
5 | šurfs 335-11 | 21 | 0.4 | 1.65 | 1.25 | smilts-grants | 9.8 | 44.3 | 61.7 | 38.3 | 19.418 | 15.665 | 3.217 | 3.3 | 9.8 |  | 12.5 | 16.6 | 15.2 | 7.6 | 2.221 | 3.983 | 13.214 | 10.494 | 5.171 | 3.217 | 81.118 | 3.217 | 8.6162 | 8.3995 | 50.6997 | 2.42 | 12.25 | 55.375 | 77.125 | 47.875 | 24.2725 | 19.5813 | 4.0213 | 4.125 | 12.25 |  | 15.625 | 20.75 | 19 | 9.5 | 2.7763 | 4.9787 | 16.5175 | 13.1175 | 6.4638 | 4.0213 | 101.3975 | 4.0213 | 10.7702 | 10.4993 | 63.3747 | 3.025 | 100 | 100
6 | urbums 335-1 | 2 | 2.9 | 5.5 | 2.6 | smilts | 0 | 6 | 12.5 | 87.5 | 45.172 | 34.122 | 8.206 |  | 0 |  | 0 | 2.3 | 3.7 | 6.5 | 9.856 | 11.48 | 23.836 | 22.499 | 11.623 | 8.206 | 57.672 | 8.206 |  | 9.3783 | 51.6251 | 2.55 | 0 | 15.6 | 32.5 | 227.5 | 117.4472 | 88.7172 | 21.3356 |  | 0 |  | 0 | 5.98 | 9.62 | 16.9 | 25.6256 | 29.848 | 61.9736 | 58.4974 | 30.2198 | 21.3356 | 149.9472 | 21.3356 |  | 24.3835 | 134.2254 | 6.63 | 100 | 100
7 | urbums 335-1 | 3 | 5.5 | 7.1 | 1.6 | smilts | 0 | 0.23 | 1.24 | 98.76 | 30.122 | 60.54 | 8.098 |  | 0 |  | 0 | 0 | 0.23 | 1.01 | 2.271 | 8 | 19.851 | 39.998 | 20.542 | 8.098 | 31.362 | 8.098 |  | 8.1997 | 30.5002 | 2.06 | 0 | 0.368 | 1.984 | 158.016 | 48.1952 | 96.864 | 12.9568 |  | 0 |  | 0 | 0 | 0.368 | 1.616 | 3.6336 | 12.8 | 31.7616 | 63.9968 | 32.8672 | 12.9568 | 50.1792 | 12.9568 |  | 13.1195 | 48.8003 | 3.296 | 100 | 100
8 | urbums 335-5 | 11 | 1.7 | 6.2 | 4.5 | smilts | 0 | 1.7 | 2.75 | 97.25 | 15.918 | 65.762 | 15.57 |  | 0 |  | 0 | 0.9 | 0.8 | 1.05 | 1.557 | 4.847 | 9.514 | 31.581 | 34.181 | 15.57 | 18.668 | 15.57 |  | 16.0103 | 16.3681 | 1.57 | 0 | 7.65 | 12.375 | 437.625 | 71.631 | 295.929 | 70.065 |  | 0 |  | 0 | 4.05 | 3.6 | 4.725 | 7.0065 | 21.8115 | 42.813 | 142.1145 | 153.8145 | 70.065 | 84.006 | 70.065 |  | 72.0463 | 73.6566 | 7.065 | 100 | 100
9 | urbums 335-6 | 13 | 2.4 | 7.4 | 5 | smilts | 0 | 2.1 | 4.1 | 95.9 | 10.741 | 71.541 | 13.618 | 1.9 | 0 |  | 0 | 0 | 2.1 | 2 | 1.534 | 2.11 | 7.097 | 30.496 | 41.045 | 13.618 | 14.841 | 13.618 | 1.9812 | 14.2002 | 11.2002 | 1.45 | 0 | 10.5 | 20.5 | 479.5 | 53.705 | 357.705 | 68.09 | 9.5 | 0 |  | 0 | 0 | 10.5 | 10 | 7.67 | 10.55 | 35.485 | 152.48 | 205.225 | 68.09 | 74.205 | 68.09 | 9.9062 | 71.001 | 56.001 | 7.25 | 100 | 100
10 | urbums 335-6 | 14 | 7.4 | 10 | 2.6 | smilts | 0 | 9.02 | 13.44 | 86.56 | 61.717 | 22.419 | 2.424 |  | 0 |  | 4.15 | 1.53 | 3.34 | 4.42 | 6.319 | 24.323 | 31.075 | 16.793 | 5.626 | 2.424 | 75.157 | 2.424 |  | 2.8004 | 71.2997 | 3.02 | 0 | 23.452 | 34.944 | 225.056 | 160.4642 | 58.2894 | 6.3024 |  | 0 |  | 10.79 | 3.978 | 8.684 | 11.492 | 16.4294 | 63.2398 | 80.795 | 43.6618 | 14.6276 | 6.3024 | 195.4082 | 6.3024 |  | 7.281 | 185.3792 | 7.852 | 100 | 100
11 | šurfs 335-11 | 22 | 1.65 | 3.5 | 1.85 | smilts | 0 | 5.6 | 7.1 | 92.9 | 51.096 | 39.111 | 2.694 | 0.8 | 0 |  | 2.1 | 1.9 | 1.6 | 1.5 | 1.115 | 3.066 | 46.915 | 25.548 | 13.563 | 2.694 | 58.196 | 2.694 | 0.86114 | 2.8999 | 55.0011 | 2.4 | 0 | 10.36 | 13.135 | 171.865 | 94.5276 | 72.3554 | 4.9839 | 1.48 | 0 |  | 3.885 | 3.515 | 2.96 | 2.775 | 2.0627 | 5.6721 | 86.7927 | 47.2638 | 25.0916 | 4.9839 | 107.6626 | 4.9839 | 1.5931 | 5.3648 | 101.752 | 4.44 | 100.001 | 100.001
12 | urbums 335-8 | 17 | 0.5 | 2.6 | 2.1 | smilts-grants | 0 | 31.17 | 38.36 | 61.64 | 26.689 | 18.616 | 16.335 | 7.3 | 0 |  | 10.35 | 10.54 | 10.28 | 7.19 | 4.561 | 5.917 | 16.211 | 10.664 | 7.952 | 16.335 | 65.049 | 16.335 | 11.843 | 26.5006 | 43.2982 | 2.02 | 0 | 65.457 | 80.556 | 129.444 | 56.0469 | 39.0936 | 34.3035 | 15.33 | 0 |  | 21.735 | 22.134 | 21.588 | 15.099 | 9.5781 | 12.4257 | 34.0431 | 22.3944 | 16.6992 | 34.3035 | 136.6029 | 34.3035 | 24.8702 | 55.6514 | 90.9262 | 4.242 | 100 | 100
13 | urbums 335-3a | 5 | 0.9 | 2.6 | 1.7 | smilts-grants | 1.79 | 16.74 | 27.21 | 72.79 | 29.479 | 34.357 | 8.953 | 3.7 | 1.79 |  | 1.25 | 3.85 | 11.64 | 8.68 | 6.114 | 7.497 | 15.868 | 28.024 | 6.333 | 8.953 | 56.689 | 8.953 | 5.0831 | 12.2998 | 40.4987 | 2.34 | 3.043 | 28.458 | 46.257 | 123.743 | 50.1143 | 58.4069 | 15.2201 | 6.29 | 3.043 |  | 2.125 | 6.545 | 19.788 | 14.756 | 10.3938 | 12.7449 | 26.9756 | 47.6408 | 10.7661 | 15.2201 | 96.3713 | 15.2201 | 8.6413 | 20.9096 | 68.8478 | 3.978 | 99.999 | 99.999
14 | urbums 335-3a | 8 | 8.5 | 11.5 | 3 | smilts-grants | 2.1 | 11.83 | 23.98 | 76.02 | 50.249 | 24.479 | 1.292 | 0.4 | 2.1 |  | 0.93 | 3.9 | 7 | 10.05 | 9.579 | 12.315 | 28.355 | 17.941 | 6.538 | 1.292 | 74.229 | 1.292 | 0.52618 | 1.6996 | 66.0997 | 2.96 | 6.3 | 35.49 | 71.94 | 228.06 | 150.747 | 73.437 | 3.876 | 1.2 | 6.3 |  | 2.79 | 11.7 | 21 | 30.15 | 28.737 | 36.945 | 85.065 | 53.823 | 19.614 | 3.876 | 222.687 | 3.876 | 1.5785 | 5.0987 | 198.2991 | 8.88 | 100 | 100
15 | urbums 335-8 | 19 | 6.6 | 7.2 | 0.6 | smilts-grants | 0 | 14.81 | 18.24 | 81.76 | 16.067 | 57.178 | 8.516 |  | 0 |  | 0 | 8.26 | 6.55 | 3.43 | 2.564 | 4.179 | 9.324 | 33.126 | 24.052 | 8.516 | 34.307 | 8.516 |  | 10.4159 | 19.6514 | 1.81 | 0 | 8.886 | 10.944 | 49.056 | 9.6402 | 34.3068 | 5.1096 |  | 0 |  | 0 | 4.956 | 3.93 | 2.058 | 1.5384 | 2.5074 | 5.5944 | 19.8756 | 14.4312 | 5.1096 | 20.5842 | 5.1096 |  | 6.2495 | 11.7909 | 1.086 | 100.001 | 100.001
16 | urbums 335-3a | 6 | 2.6 | 6.6 | 4 | smilts | 0 | 2.1 | 6.4 | 93.6 | 10.858 | 73.476 | 9.266 | 1.4 | 0 |  | 0 | 0 | 2.1 | 4.3 | 3.37 | 3.089 | 4.399 | 33.602 | 39.874 | 9.266 | 17.258 | 9.266 | 1.4957 | 9.8996 | 11.6004 | 1.6 | 0 | 8.4 | 25.6 | 374.4 | 43.432 | 293.904 | 37.064 | 5.6 | 0 |  | 0 | 0 | 8.4 | 17.2 | 13.48 | 12.356 | 17.596 | 134.408 | 159.496 | 37.064 | 69.032 | 37.064 | 5.9829 | 39.5983 | 46.4017 | 6.4 | 100 | 100
17 | urbums 335-3a | 7 | 6.6 | 8.5 | 1.9 | smilts | 0 | 0 | 1.7 | 98.3 | 26.668 | 60.605 | 11.026 |  | 0 |  | 0 | 0 | 0 | 1.7 | 0.522 | 8.145 | 18.001 | 34.309 | 26.296 | 11.026 | 28.368 | 11.026 |  | 11.2167 | 27.1292 | 1.87 | 0 | 0 | 3.23 | 186.77 | 50.6692 | 115.1495 | 20.9494 |  | 0 |  | 0 | 0 | 0 | 3.23 | 0.9918 | 15.4755 | 34.2019 | 65.1871 | 49.9624 | 20.9494 | 53.8992 | 20.9494 |  | 21.3117 | 51.5455 | 3.553 | 99.999 | 99.999
18 | urbums 335-8 | 18 | 2.6 | 6.6 | 4 | smilts | 0 | 1.94 | 3.37 | 96.63 | 41.841 | 29.182 | 25.607 |  | 0 |  | 0 | 0.7 | 1.24 | 1.43 | 7.151 | 9.276 | 25.414 | 16.717 | 12.465 | 25.607 | 45.211 | 25.607 |  | 26.5001 | 43.3002 | 2.02 | 0 | 7.76 | 13.48 | 386.52 | 167.364 | 116.728 | 102.428 |  | 0 |  | 0 | 2.8 | 4.96 | 5.72 | 28.604 | 37.104 | 101.656 | 66.868 | 49.86 | 102.428 | 180.844 | 102.428 |  | 106.0002 | 173.2009 | 8.08 | 100 | 100
19 | urbums 335-8 | 20 | 7.2 | 9.5 | 2.3 | smilts | 0 | 0 | 0 | 100 | 1 | 71.8 | 27.2 |  | 0 |  | 0 | 0 | 0 | 0 | 0.222 | 0.478 | 0.3 | 24.946 | 46.854 | 27.2 | 1 | 27.2 |  | 27.2 | 1 | 1.01 | 0 | 0 | 0 | 230 | 2.3 | 165.14 | 62.56 |  | 0 |  | 0 | 0 | 0 | 0 | 0.5106 | 1.0994 | 0.69 | 57.3758 | 107.7642 | 62.56 | 2.3 | 62.56 |  | 62.56 | 2.3 | 2.323 | 100 | 100
Summa |  |  |  |  | 83.75 | [11 empty] | 5x7 32: 102.1985; 5x8 33: 1522.1965; 5x9 34: 2145.393; 5x10 35: 6229.5863; 5x11 36: 2530.3272; 5x12 37: 2957.0901; 5x13 38: 741.456; 5x14 39: 75.485; 5x15 40: 102.1985 |  | 369.7335 | 502.0745 | 650.3885 | 520.998 | 537.3127 | 892.0069 | 1101.0076 | 1577.3661 | 1379.7241 | 741.456 | 4675.7202 | 741.456 | 113.5073 | 950.834 | 3756.9927 | 196.7625
Smilts-grants un smilts vidēji svērtais | [6 empty] | 1.2203 | 18.1755 | 25.6166 | 74.3831 | 30.2129 | 35.3085 | 8.8532 | 3.1985 | 1.2203 |  | 4.4147 | 5.9949 | 7.7658 | 6.2209 | 6.4157 | 10.6508 | 13.1464 | 18.8342 | 16.4743 | 8.8532 | 55.8295 | 8.8532 | 4.8096 | 11.3532 | 44.8596 | 2.3494 | [26 empty] | 99.9912 | 99.9912
* 1961.gada frakcijas saturs (%) tiek noapaļots līdz veinai zīmei aiz komata.
1961.gada ģeoloģiskās izpētes materiāli (Valsts ģeoloģijas fonda Nr.3016)*
Nr.p.k. | Izstrādnes (urbuma/šurfa) Nr. | Parauga Nr. | Parauga ņemšanas dziļums, m |  | Paraugotā slāņa biezums, m | Derīgais izraktenis | Pamatfrakciju saturs,% | [7 empty] | Oļu-grants frakciju saturs, % |  | 20: Smilts frakciju saturs,%; 26: Dabīga materiālā atlikums uz sieta 0,6mm, %; 27: Frakcijas <0,15 mm dabīgam materiālam, %; 28: Mālu un putekļu daļiņu smiltī; 29: Daļiņu < 0,15 atsiju smiltī,%; 30: Atsiju smilts atlikums uz sieta 0,6 mm, %; 31: Atsiju smilts rupjuma modulis; 5x7 32: Reizinājumi
[7 empty] | >80 mm | 80-10 mm | >5 mm | <5 mm | 5-0,6 mm | 0,6-0,15 mm | <0,15 mm | Māli un putekļi | >150 mm | 150-80 mm | 16: 80-40 mm; 17: 40-20 mm; 18: 20-10 mm; 19: 10-5 mm; 20: 5-2,5 mm; 21: 2,5-1,2 mm; 22: 1,2-0,6 mm; 23: 0,6-0,3 mm; 24: 0,3-0,15 mm; 25: <0,15 mm
|  |  | no | līdz
[17 empty] | 5x7 32: 5x7; 5x8 33: 5x8; 5x9 34: 5x9; 5x10 35: 5x10; 5x11 36: 5x11; 5x12 37: 5x12; 5x13 38: 5x13; 5x14 39: 5x14; 5x15 40: 5x15.1 | 5x15.2 | 5x16 | 5x17 | 5x18 | 5x19 | 5x20 | 5x21 | 5x22 | 5x23 | 5x24 | 5x25 | 5x26 | 5x27 | 5x28 | 5x29 | 5x30 | 5x31
1 | 2 | 3 | 4 |  | 5 | 6 | 7 | 8 | 9 | 10 | 11 | 12 | 13 | 14 | 15.1 | 15.2 | 16 | 17 | 18 | 19 | 20 | 21 | 22 | 23 | 24 | 25 | 26 | 27 | 28 | 29 | 30 | 31 | 32 | 33 | 34 | 35 | 36 | 37 | 38 | 39 | 40.1 | 40.2 | 41 | 42 | 43 | 44 | 45 | 46 | 47 | 48 | 49 | 50 | 51 | 52 | 53 | 54 | 55 | 56
1 | Šurfs 108 | 47B | 3.5 | 7.35 | 3.85 | smilts | 0 | 0 | 0 | 100 | 11.2 | 79.4 | 9.4 |  | 0 | 0 | 0 | 0 | 0 | 0 | 1.8 | 3.2 | 6.2 | 30.2 | 49.2 | 9.4 | 11.2 | 9.4 |  | 9.4 | 11.2 | 1.5 | 0 | 0 | 0 | 385 | 43.12 | 305.69 | 36.19 |  | 0 | 0 | 0 | 0 | 0 | 0 | 6.93 | 12.32 | 23.87 | 116.27 | 189.42 | 36.19 | 43.12 | 36.19 |  | 36.19 | 43.12 | 5.775
2 | Šurfs 110 | 50B | 5.3 | 7.15 | 1.85 | smilts | 0 | 1.66 | 2.3 | 97.697 | 49.633 | 41.03 | 7.034 |  | 0 | 0 | 0 | 0.45 | 1.21 | 0.64 | 5.57 | 21.103 | 22.96 | 19.34 | 21.69 | 7.034 | 51.933 | 7.034 |  | 7.1998 | 50.803 | 2.47 | 0 | 3.071 | 4.255 | 180.7395 | 91.821 | 75.9055 | 13.0129 |  | 0 | 0 | 0 | 0.8325 | 2.2385 | 1.184 | 10.3045 | 39.0406 | 42.476 | 35.779 | 40.1265 | 13.0129 | 96.076 | 13.0129 |  | 13.3197 | 93.9855 | 4.5695
2003.gada ģeoloģiskās izpētes materiāli (Valsts ģeoloģijas fonda Nr.14091)
Nr.p.k. | Izstrādnes (urbuma/šurfa) Nr. | Parauga Nr. | Parauga ņemšanas dziļums, m |  | 5: Paraugotā slāņa biezums, m; 6: Derīgais izraktenis; 7: Pamatfrakciju saturs,%; 15.1: Oļu-grants frakciju saturs, %; 20: Smilts frakciju saturs,%; 26: Dabīga materiālā atlikums uz sieta 0,63 mm, %; 27: Frakcijas <0,14 mm dabīgam materiālam, %; 28: Mālu un putekļu daļiņu smiltī; 29: Daļiņu < 0,14 atsiju smiltī,%; 30: Atsiju smilts atlikums uz sieta 0,63 mm, %; 31: Atsiju smilts rupjuma modulis; 5x7 32: Reizinājumi
[7 empty] | >70 mm | 70-10 mm | >5 mm | <5 mm | 5-0,63 mm | 0,63-0,14 mm | <0,14 mm | Māli un putekļi (<0,05) | >70 mm |  | 70-40 mm | 40-20 mm | 20-10 mm | 10-5 mm | 5-2,5 mm | 2,5-1,25 mm | 1,25-0,63 mm | 0,63-0,315 mm | 0,315-0,14 mm | <0,14 mm
|  |  | no | līdz
[33 empty] | 5x7 | 5x8 | 5x9 | 5x10 | 5x11 | 5x12 | 5x13 | 5x14 | 5x15 |  | 5x16 | 5x17 | 5x18 | 5x19 | 5x20 | 5x21 | 5x22 | 5x23 | 5x24 | 5x25 | 5x26 | 5x27 | 5x28 | 5x29 | 5x30 | 5x31
1 | 2 | 3 | 4 |  | 5 | 6 | 7 | 8 | 9 | 10 | 11 | 12 | 13 | 14 | 15 |  | 16 | 17 | 18 | 19 | 20 | 21 | 22 | 23 | 24 | 25 | 26 | 27 | 28 | 29 | 30 | 31 | 32 | 33 | 34 | 35 | 36 | 37 | 38 | 39 | 40 |  | 41 | 42 | 43 | 44 | 45 | 46 | 47 | 48 | 49 | 50 | 51 | 52 | 53 | 54 | 55 | 56
1 | urbums 335-1 | 2 | 2.9 | 5.5 | 2.6 | smilts | 0 | 6 | 12.5 | 87.5 | 45.172 | 34.122 | 8.206 |  | 0 |  | 0 | 2.3 | 3.7 | 6.5 | 9.856 | 11.48 | 23.836 | 22.499 | 11.623 | 8.206 | 57.672 | 8.206 |  | 9.3783 | 51.6251 | 2.55 | 0 | 15.6 | 32.5 | 227.5 | 117.4472 | 88.7172 | 21.3356 |  | 0 |  | 0 | 5.98 | 9.62 | 16.9 | 25.6256 | 29.848 | 61.9736 | 58.4974 | 30.2198 | 21.3356 | 149.9472 | 21.3356 |  | 24.3835 | 134.2254 | 6.63 | 100 | 100
2 | urbums 335-1 | 3 | 5.5 | 7.1 | 1.6 | smilts | 0 | 0.23 | 1.24 | 98.76 | 30.122 | 60.54 | 8.098 |  | 0 |  | 0 | 0 | 0.23 | 1.01 | 2.271 | 8 | 19.851 | 39.998 | 20.542 | 8.098 | 31.362 | 8.098 |  | 8.1997 | 30.5002 | 2.06 | 0 | 0.368 | 1.984 | 158.016 | 48.1952 | 96.864 | 12.9568 |  | 0 |  | 0 | 0 | 0.368 | 1.616 | 3.6336 | 12.8 | 31.7616 | 63.9968 | 32.8672 | 12.9568 | 50.1792 | 12.9568 |  | 13.1195 | 48.8003 | 3.296 | 100 | 100
3 | urbums 335-5 | 11 | 1.7 | 6.2 | 4.5 | smilts | 0 | 1.7 | 2.75 | 97.25 | 15.918 | 65.762 | 15.57 |  | 0 |  | 0 | 0.9 | 0.8 | 1.05 | 1.557 | 4.847 | 9.514 | 31.581 | 34.181 | 15.57 | 18.668 | 15.57 |  | 16.0103 | 16.3681 | 1.57 | 0 | 7.65 | 12.375 | 437.625 | 71.631 | 295.929 | 70.065 |  | 0 |  | 0 | 4.05 | 3.6 | 4.725 | 7.0065 | 21.8115 | 42.813 | 142.1145 | 153.8145 | 70.065 | 84.006 | 70.065 |  | 72.0463 | 73.6566 | 7.065 | 100 | 100
4 | urbums 335-6 | 13 | 2.4 | 7.4 | 5 | smilts | 0 | 2.1 | 4.1 | 95.9 | 10.741 | 71.541 | 13.618 | 1.9 | 0 |  | 0 | 0 | 2.1 | 2 | 1.534 | 2.11 | 7.097 | 30.496 | 41.045 | 13.618 | 14.841 | 13.618 | 1.9812 | 14.2002 | 11.2002 | 1.45 | 0 | 10.5 | 20.5 | 479.5 | 53.705 | 357.705 | 68.09 | 9.5 | 0 |  | 0 | 0 | 10.5 | 10 | 7.67 | 10.55 | 35.485 | 152.48 | 205.225 | 68.09 | 74.205 | 68.09 | 9.9062 | 71.001 | 56.001 | 7.25 | 100 | 100
5 | urbums 335-6 | 14 | 7.4 | 10 | 2.6 | smilts | 0 | 9.02 | 13.44 | 86.56 | 61.717 | 22.419 | 2.424 |  | 0 |  | 4.15 | 1.53 | 3.34 | 4.42 | 6.319 | 24.323 | 31.075 | 16.793 | 5.626 | 2.424 | 75.157 | 2.424 |  | 2.8004 | 71.2997 | 3.02 | 0 | 23.452 | 34.944 | 225.056 | 160.4642 | 58.2894 | 6.3024 |  | 0 |  | 10.79 | 3.978 | 8.684 | 11.492 | 16.4294 | 63.2398 | 80.795 | 43.6618 | 14.6276 | 6.3024 | 195.4082 | 6.3024 |  | 7.281 | 185.3792 | 7.852 | 100 | 100
6 | šurfs 335-11 | 22 | 1.65 | 3.5 | 1.85 | smilts | 0 | 5.6 | 7.1 | 92.9 | 51.096 | 39.111 | 2.694 | 0.8 | 0 |  | 2.1 | 1.9 | 1.6 | 1.5 | 1.115 | 3.066 | 46.915 | 25.548 | 13.563 | 2.694 | 58.196 | 2.694 | 0.86114 | 2.8999 | 55.0011 | 2.4 | 0 | 10.36 | 13.135 | 171.865 | 94.5276 | 72.3554 | 4.9839 | 1.48 | 0 |  | 3.885 | 3.515 | 2.96 | 2.775 | 2.0627 | 5.6721 | 86.7927 | 47.2638 | 25.0916 | 4.9839 | 107.6626 | 4.9839 | 1.5931 | 5.3648 | 101.752 | 4.44 | 100.001 | 100.001
7 | urbums 335-3a | 6 | 2.6 | 6.6 | 4 | smilts | 0 | 2.1 | 6.4 | 93.6 | 10.858 | 73.476 | 9.266 | 1.4 | 0 |  | 0 | 0 | 2.1 | 4.3 | 3.37 | 3.089 | 4.399 | 33.602 | 39.874 | 9.266 | 17.258 | 9.266 | 1.4957 | 9.8996 | 11.6004 | 1.6 | 0 | 8.4 | 25.6 | 374.4 | 43.432 | 293.904 | 37.064 | 5.6 | 0 |  | 0 | 0 | 8.4 | 17.2 | 13.48 | 12.356 | 17.596 | 134.408 | 159.496 | 37.064 | 69.032 | 37.064 | 5.9829 | 39.5983 | 46.4017 | 6.4 | 100 | 100
8 | urbums 335-3a | 7 | 6.6 | 8.5 | 1.9 | smilts | 0 | 0 | 1.7 | 98.3 | 26.668 | 60.605 | 11.026 |  | 0 |  | 0 | 0 | 0 | 1.7 | 0.522 | 8.145 | 18.001 | 34.309 | 26.296 | 11.026 | 28.368 | 11.026 |  | 11.2167 | 27.1292 | 1.87 | 0 | 0 | 3.23 | 186.77 | 50.6692 | 115.1495 | 20.9494 |  | 0 |  | 0 | 0 | 0 | 3.23 | 0.9918 | 15.4755 | 34.2019 | 65.1871 | 49.9624 | 20.9494 | 53.8992 | 20.9494 |  | 21.3117 | 51.5455 | 3.553 | 99.999 | 99.999
9 | urbums 335-8 | 18 | 2.6 | 6.6 | 4 | smilts | 0 | 1.94 | 3.37 | 96.63 | 41.841 | 29.182 | 25.607 |  | 0 |  | 0 | 0.7 | 1.24 | 1.43 | 7.151 | 9.276 | 25.414 | 16.717 | 12.465 | 25.607 | 45.211 | 25.607 |  | 26.5001 | 43.3002 | 2.02 | 0 | 7.76 | 13.48 | 386.52 | 167.364 | 116.728 | 102.428 |  | 0 |  | 0 | 2.8 | 4.96 | 5.72 | 28.604 | 37.104 | 101.656 | 66.868 | 49.86 | 102.428 | 180.844 | 102.428 |  | 106.0002 | 173.2009 | 8.08 | 100 | 100
10 | urbums 335-8 | 20 | 7.2 | 9.5 | 2.3 | smilts | 0 | 0 | 0 | 100 | 1 | 71.8 | 27.2 |  | 0 |  | 0 | 0 | 0 | 0 | 0.222 | 0.478 | 0.3 | 24.946 | 46.854 | 27.2 | 1 | 27.2 |  | 27.2 | 1 | 1.01 | 0 | 0 | 0 | 230 | 2.3 | 165.14 | 62.56 |  | 0 |  | 0 | 0 | 0 | 0 | 0.5106 | 1.0994 | 0.69 | 57.3758 | 107.7642 | 62.56 | 2.3 | 62.56 |  | 62.56 | 2.3 | 2.323 | 100 | 100
Summa |  |  |  |  | 36.05 | [11 empty] | 5x7 32: 0; 5x8 33: 87.161; 5x9 34: 162.003; 5x10 35: 3442.9914; 5x11 36: 944.6765; 5x12 37: 2042.377; 5x13 38: 455.938; 5x14 39: 16.58; 5x15 40: 0 |  | 14.675 | 21.1555 | 51.3305 | 74.842 | 123.2488 | 261.3168 | 560.1109 | 983.9022 | 1058.4748 | 455.938 | 1106.6795 | 455.938 | 17.4822 | 472.1759 | 1010.368 | 67.2335
Smilts vidēji svērtais | [6 empty] | 0 | 2.4178 | 4.4938 | 95.506 | 26.2046 | 56.654 | 12.6474 | 1.5281 | 0 |  | 0.40707 | 0.58684 | 1.4239 | 2.0761 | 3.4188 | 7.2487 | 15.5371 | 27.2927 | 29.3613 | 12.6474 | 30.6985 | 12.6474 | 1.6113 | 13.0978 | 28.0269 | 1.865 | [26 empty] | 99.9998 | 99.9998
* 1961.gada frakcijas saturs (%) tiek noapaļots līdz veinai zīmei aiz komata.
1961.gada ģeoloģiskās izpētes materiāli (Valsts ģeoloģijas fonda Nr.3016)*
Nr.p.k. | Izstrādnes (urbuma/šurfa) Nr. | Parauga Nr. | Parauga ņemšanas dziļums, m |  | Paraugotā slāņa biezums, m | Derīgais izraktenis | Pamatfrakciju saturs,% | [7 empty] | Oļu-grants frakciju saturs, % |  | 20: Smilts frakciju saturs,%; 26: Dabīga materiālā atlikums uz sieta 0,6mm, %; 27: Frakcijas <0,15 mm dabīgam materiālam, %; 28: Mālu un putekļu daļiņu smiltī; 29: Daļiņu < 0,15 atsiju smiltī,%; 30: Atsiju smilts atlikums uz sieta 0,6 mm, %; 31: Atsiju smilts rupjuma modulis; 5x7 32: Reizinājumi
[7 empty] | >80 mm | 80-10 mm | >5 mm | <5 mm | 5-0,6 mm | 0,6-0,15 mm | <0,15 mm | Māli un putekļi | >150 mm | 150-80 mm | 16: 80-40 mm; 17: 40-20 mm; 18: 20-10 mm; 19: 10-5 mm; 20: 5-2,5 mm; 21: 2,5-1,2 mm; 22: 1,2-0,6 mm; 23: 0,6-0,3 mm; 24: 0,3-0,15 mm; 25: <0,15 mm
|  |  | no | līdz
[17 empty] | 5x7 32: 5x7; 5x8 33: 5x8; 5x9 34: 5x9; 5x10 35: 5x10; 5x11 36: 5x11; 5x12 37: 5x12; 5x13 38: 5x13; 5x14 39: 5x14; 5x15 40: 5x15.1 | 5x15.2 | 5x16 | 5x17 | 5x18 | 5x19 | 5x20 | 5x21 | 5x22 | 5x23 | 5x24 | 5x25 | 5x26 | 5x27 | 5x28 | 5x29 | 5x30 | 5x31
1 | 2 | 3 | 4 |  | 5 | 6 | 7 | 8 | 9 | 10 | 11 | 12 | 13 | 14 | 15.1 | 15.2 | 16 | 17 | 18 | 19 | 20 | 21 | 22 | 23 | 24 | 25 | 26 | 27 | 28 | 29 | 30 | 31 | 32 | 33 | 34 | 35 | 36 | 37 | 38 | 39 | 40.1 | 40.2 | 41 | 42 | 43 | 44 | 45 | 46 | 47 | 48 | 49 | 50 | 51 | 52 | 53 | 54 | 55 | 56
1 | Šurfs 108 | 46Б | 0.5 | 3.5 | 3 | smilts-grants | 1.18 | 40.8 | 51 | 49 | 37.19 | 9.75 | 2.06 |  | 0.54 | 0.64 | 10 | 15.4 | 15.4 | 9.02 | 15.29 | 15.19 | 6.71 | 6.71 | 3.04 | 2.06 | 88.19 | 2.06 |  | 4.2041 | 75.898 | 3.55 | 3.54 | 122.4 | 153 | 147 | 111.57 | 29.25 | 6.18 |  | 1.62 | 1.92 | 30 | 46.2 | 46.2 | 27.06 | 45.87 | 45.57 | 20.13 | 20.13 | 9.12 | 6.18 | 264.57 | 6.18 |  | 12.6122 | 227.6939 | 10.65 | 100 | 100
2 | Šurfs 110 | 48B | 0.5 | 2.7 | 2.2 | smilts-grants | 2.49 | 47.71 | 56.6 | 43.401 | 28.557 | 12.89 | 1.954 |  | 1.45 | 1.04 | 19.86 | 16 | 11.85 | 6.4 | 10.85 | 11.154 | 6.553 | 8.68 | 4.21 | 1.954 | 85.157 | 1.954 |  | 4.5022 | 65.798 | 3.23 | 5.478 | 104.962 | 124.52 | 95.4822 | 62.8254 | 28.358 | 4.2988 |  | 3.19 | 2.288 | 43.692 | 35.2 | 26.07 | 14.08 | 23.87 | 24.5388 | 14.4166 | 19.096 | 9.262 | 4.2988 | 187.3454 | 4.2988 |  | 9.9048 | 144.7557 | 7.106 | 100.001 | 100.001
3 |  | 49B | 2.7 | 5.3 | 2.6 | smilts-grants | 0.25 | 16.6 | 22.5 | 77.501 | 46.808 | 26.273 | 4.42 |  | 0 | 0.25 | 3.2 | 5.75 | 7.65 | 5.65 | 13.95 | 18.21 | 14.648 | 20.538 | 5.735 | 4.42 | 69.308 | 4.42 |  | 5.7032 | 60.3966 | 3.01 | 0.65 | 43.16 | 58.5 | 201.5026 | 121.7008 | 68.3098 | 11.492 |  | 0 | 0.65 | 8.32 | 14.95 | 19.89 | 14.69 | 36.27 | 47.346 | 38.0848 | 53.3988 | 14.911 | 11.492 | 180.2008 | 11.492 |  | 14.8282 | 157.0313 | 7.826 | 100.001 | 100.001
4 | Šurfs 111 | 39B | 0.5 | 5.5 | 5 | smilts-grants | 2.38 | 43.32 | 53.07 | 46.926 | 27.173 | 16.753 | 3 |  | 1.03 | 1.35 | 11.99 | 16.42 | 14.91 | 7.37 | 11.73 | 10.23 | 5.213 | 11.45 | 5.303 | 3 | 80.243 | 3 |  | 6.393 | 57.9061 | 3.06 | 11.9 | 216.6 | 265.35 | 234.63 | 135.865 | 83.765 | 15 |  | 5.15 | 6.75 | 59.95 | 82.1 | 74.55 | 36.85 | 58.65 | 51.15 | 26.065 | 57.25 | 26.515 | 15 | 401.215 | 15 |  | 31.9652 | 289.5303 | 15.3 | 99.996 | 99.996
5 |  | 40B | 5.5 | 9.65 | 4.15 | smilts-grants | 0.99 | 26.55 | 33.78 | 66.22 | 44.7 | 17.685 | 3.835 |  | 0.99 | 0 | 6.31 | 8.44 | 11.8 | 6.24 | 19.8 | 18.41 | 6.49 | 10.065 | 7.62 | 3.835 | 78.48 | 3.835 |  | 5.7913 | 67.5023 | 2.32 | 4.1085 | 110.1825 | 140.187 | 274.813 | 185.505 | 73.3928 | 15.9153 |  | 4.1085 | 0 | 26.1865 | 35.026 | 48.97 | 25.896 | 82.17 | 76.4015 | 26.9335 | 41.7698 | 31.623 | 15.9153 | 325.692 | 15.9153 |  | 24.0339 | 280.1344 | 9.628 | 100 | 100
6 | Šurfs 224 | 311 | 0.4 | 1.1 | 0.7 | smilts-grants | 2.45 | 54.2 | 65.4 | 34.6 | 15.01 | 18.653 | 0.933 |  | 0 | 2.45 | 20.9 | 17.1 | 16.2 | 8.75 | 2.87 | 8.23 | 3.91 | 9.903 | 8.75 | 0.933 | 80.41 | 0.933 |  | 2.6965 | 43.3815 | 2.53 | 1.715 | 37.94 | 45.78 | 24.22 | 10.507 | 13.0571 | 0.6531 |  | 0 | 1.715 | 14.63 | 11.97 | 11.34 | 6.125 | 2.009 | 5.761 | 2.737 | 6.9321 | 6.125 | 0.6531 | 56.287 | 0.6531 |  | 1.8876 | 30.3671 | 1.771 | 99.996 | 99.996
7 |  | 312 | 1.1 | 2.2 | 1.1 | smilts-grants | 0 | 49.4 | 61.2 | 38.8 | 16.92 | 16.296 | 5.586 |  | 0 | 0 | 16.1 | 16.1 | 17.2 | 11.8 | 3.57 | 7.88 | 5.47 | 13.076 | 3.22 | 5.586 | 78.12 | 5.586 |  | 14.3969 | 43.6082 | 2.45 | 0 | 54.34 | 67.32 | 42.68 | 18.612 | 17.9256 | 6.1446 |  | 0 | 0 | 17.71 | 17.71 | 18.92 | 12.98 | 3.927 | 8.668 | 6.017 | 14.3836 | 3.542 | 6.1446 | 85.932 | 6.1446 |  | 15.8366 | 47.9691 | 2.695 | 100.002 | 100.002
8 |  | 313 | 2.2 | 3.4 | 1.2 | smilts-grants | 3.6 | 47.2 | 62 | 38 | 26.72 | 9.72 | 1.56 |  | 0 | 3.6 | 13.2 | 16.4 | 17.6 | 11.2 | 4.41 | 17.75 | 4.56 | 7.52 | 2.2 | 1.56 | 88.72 | 1.56 |  | 4.1053 | 70.3158 | 3.26 | 4.32 | 56.64 | 74.4 | 45.6 | 32.064 | 11.664 | 1.872 |  | 0 | 4.32 | 15.84 | 19.68 | 21.12 | 13.44 | 5.292 | 21.3 | 5.472 | 9.024 | 2.64 | 1.872 | 106.464 | 1.872 |  | 4.9263 | 84.3789 | 3.912 | 100 | 100
9 |  | 314* | 3.4 | 4.5 | 1.1 | smilts-grants | 0 | 27.9 | 36 | 64 | 26.81 | 33.99 | 2.56 |  | 0 | 0 | 11.3 | 6.45 | 10.15 | 8.1 | 2.88 | 14.78 | 9.15 | 26.05 | 7.94 | 2.56 | 62.81 | 2.56 |  | 4 | 41.8906 | 2.52 | 0 | 30.69 | 39.6 | 70.4 | 29.491 | 37.389 | 2.816 |  | 0 | 0 | 12.43 | 7.095 | 11.165 | 8.91 | 3.168 | 16.258 | 10.065 | 28.655 | 8.734 | 2.816 | 69.091 | 2.816 |  | 4.4 | 46.0797 | 2.772 | 99.36 | 99.36
10 |  | 315 | 4.5 | 5.6 | 1.1 | smilts-grants | 0 | 44 | 55 | 45 | 32.4 | 10.3 | 2.3 |  | 0 | 0 | 13 | 16 | 15 | 11 | 3.2 | 21.415 | 7.785 | 9.445 | 0.855 | 2.3 | 87.4 | 2.3 |  | 5.1111 | 72 | 3.22 | 0 | 48.4 | 60.5 | 49.5 | 35.64 | 11.33 | 2.53 |  | 0 | 0 | 14.3 | 17.6 | 16.5 | 12.1 | 3.52 | 23.5565 | 8.5635 | 10.3895 | 0.9405 | 2.53 | 96.14 | 2.53 |  | 5.6222 | 79.2 | 3.542 | 100 | 100
11 |  | 316 | 5.6 | 8 | 2.4 | smilts-grants | 0 | 22.1 | 41.3 | 58.7 | 53.07 | 5.4 | 0.23 |  | 0 | 0 | 1.45 | 6.65 | 14 | 19.2 | 7.75 | 38.16 | 7.16 | 4.52 | 0.88 | 0.23 | 94.37 | 0.23 |  | 0.39182 | 90.4089 | 3.8 | 0 | 53.04 | 99.12 | 140.88 | 127.368 | 12.96 | 0.552 |  | 0 | 0 | 3.48 | 15.96 | 33.6 | 46.08 | 18.6 | 91.584 | 17.184 | 10.848 | 2.112 | 0.552 | 226.488 | 0.552 |  | 0.94037 | 216.9813 | 9.12 | 100 | 100
12 |  | 317 | 8 | 8.8 | 0.8 | smilts-grants | 0 | 41.9 | 59.5 | 40.5 | 30.9 | 5.43 | 4.17 |  | 0 | 0 | 7.9 | 15.3 | 18.7 | 17.6 | 6.16 | 21.015 | 3.725 | 3.4 | 2.03 | 4.17 | 90.4 | 4.17 |  | 10.2963 | 76.2963 | 3.33 | 0 | 33.52 | 47.6 | 32.4 | 24.72 | 4.344 | 3.336 |  | 0 | 0 | 6.32 | 12.24 | 14.96 | 14.08 | 4.928 | 16.812 | 2.98 | 2.72 | 1.624 | 3.336 | 72.32 | 3.336 |  | 8.237 | 61.037 | 2.664 | 100 | 100
13 |  | 318 | 8.8 | 9.5 | 0.7 | smilts-grants | 0 | 28 | 45 | 55 | 46.145 | 7.37 | 1.485 |  | 0 | 0 | 4.3 | 7.2 | 16.5 | 17 | 7.04 | 29.81 | 9.295 | 6.16 | 1.21 | 1.485 | 91.145 | 1.485 |  | 2.7 | 83.9 | 3.56 | 0 | 19.6 | 31.5 | 38.5 | 32.3015 | 5.159 | 1.0395 |  | 0 | 0 | 3.01 | 5.04 | 11.55 | 11.9 | 4.928 | 20.867 | 6.5065 | 4.312 | 0.847 | 1.0395 | 63.8015 | 1.0395 |  | 1.89 | 58.73 | 2.492 | 100 | 100
2003.gada ģeoloģiskās izpētes materiāli (Valsts ģeoloģijas fonda Nr.14091)
Nr.p.k. | Izstrādnes (urbuma/šurfa) Nr. | Parauga Nr. | Parauga ņemšanas dziļums, m |  | 5: Paraugotā slāņa biezums, m; 6: Derīgais izraktenis; 7: Pamatfrakciju saturs,%; 15.1: Oļu-grants frakciju saturs, %; 20: Smilts frakciju saturs,%; 26: Dabīga materiālā atlikums uz sieta 0,63 mm, %; 27: Frakcijas <0,14 mm dabīgam materiālam, %; 28: Mālu un putekļu daļiņu smiltī; 29: Daļiņu < 0,14 atsiju smiltī,%; 30: Atsiju smilts atlikums uz sieta 0,63 mm, %; 31: Atsiju smilts rupjuma modulis; 5x7 32: Reizinājumi
[7 empty] | >70 mm | 70-10 mm | >5 mm | <5 mm | 5-0,63 mm | 0,63-0,14 mm | <0,14 mm | Māli un putekļi (<0,05) | >70 mm |  | 70-40 mm | 40-20 mm | 20-10 mm | 10-5 mm | 5-2,5 mm | 2,5-1,25 mm | 1,25-0,63 mm | 0,63-0,315 mm | 0,315-0,14 mm | <0,14 mm
|  |  | no | līdz
[33 empty] | 5x7 | 5x8 | 5x9 | 5x10 | 5x11 | 5x12 | 5x13 | 5x14 | 5x15 |  | 5x16 | 5x17 | 5x18 | 5x19 | 5x20 | 5x21 | 5x22 | 5x23 | 5x24 | 5x25 | 5x26 | 5x27 | 5x28 | 5x29 | 5x30 | 5x31
1 | 2 | 3 | 4 |  | 5 | 6 | 7 | 8 | 9 | 10 | 11 | 12 | 13 | 14 | 15 |  | 16 | 17 | 18 | 19 | 20 | 21 | 22 | 23 | 24 | 25 | 26 | 27 | 28 | 29 | 30 | 31 | 32 | 33 | 34 | 35 | 36 | 37 | 38 | 39 | 40 |  | 41 | 42 | 43 | 44 | 45 | 46 | 47 | 48 | 49 | 50 | 51 | 52 | 53 | 54 | 55 | 56
1 | urbums 335-1 | 1 | 0.7 | 2.9 | 2.2 | smilts-grants | 16.2 | 13.07 | 35.21 | 64.79 | 25.722 | 29.739 | 9.33 |  | 16.2 |  | 1.68 | 3.65 | 7.74 | 5.94 | 5.248 | 10.302 | 10.172 | 17.882 | 11.857 | 9.33 | 60.932 | 9.33 |  | 14.4004 | 39.7006 | 2.25 | 35.64 | 28.754 | 77.462 | 142.538 | 56.5884 | 65.4258 | 20.526 |  | 35.64 |  | 3.696 | 8.03 | 17.028 | 13.068 | 11.5456 | 22.6644 | 22.3784 | 39.3404 | 26.0854 | 20.526 | 134.0504 | 20.526 |  | 31.6808 | 87.3413 | 4.95 | 100.001 | 100.001
2 | urbums 335-6 | 12 | 1.1 | 2.4 | 1.3 | smilts-grants | 0 | 21.43 | 31.58 | 68.42 | 42.841 | 19.599 | 5.98 |  | 0 |  | 4.9 | 7.12 | 9.41 | 10.15 | 8.892 | 15.434 | 18.515 | 12.268 | 7.331 | 5.98 | 74.421 | 5.98 |  | 8.7401 | 62.6147 | 2.83 | 0 | 27.859 | 41.054 | 88.946 | 55.6933 | 25.4787 | 7.774 |  | 0 |  | 6.37 | 9.256 | 12.233 | 13.195 | 11.5596 | 20.0642 | 24.0695 | 15.9484 | 9.5303 | 7.774 | 96.7473 | 7.774 |  | 11.3622 | 81.3992 | 3.679 | 100 | 100
3 | urbums 335-7 | 15 | 0.5 | 5.2 | 4.7 | smilts-grants | 2.82 | 23.66 | 36.29 | 63.71 | 22.68 | 25.547 | 15.481 | 6.8 | 2.82 |  | 4.31 | 5.51 | 13.84 | 9.81 | 4.396 | 6.307 | 11.977 | 11.786 | 13.761 | 15.481 | 58.97 | 15.481 | 10.6734 | 24.2992 | 35.5988 | 1.89 | 13.254 | 111.202 | 170.563 | 299.437 | 106.596 | 120.0709 | 72.7607 | 31.96 | 13.254 |  | 20.257 | 25.897 | 65.048 | 46.107 | 20.6612 | 29.6429 | 56.2919 | 55.3942 | 64.6767 | 72.7607 | 277.159 | 72.7607 | 50.1648 | 114.2061 | 167.3144 | 8.883 | 99.998 | 99.998
4 | urbums 335-7 | 16 | 5.2 | 10 | 4.8 | smilts-grants | 0 | 29.6 | 41.69 | 58.31 | 30.788 | 17.085 | 10.437 |  | 0 |  | 5.54 | 10.6 | 13.46 | 12.09 | 5.015 | 8.105 | 17.668 | 9.796 | 7.289 | 10.437 | 72.478 | 10.437 |  | 17.8992 | 52.8005 | 2.36 | 0 | 142.08 | 200.112 | 279.888 | 147.7824 | 82.008 | 50.0976 |  | 0 |  | 26.592 | 50.88 | 64.608 | 58.032 | 24.072 | 38.904 | 84.8064 | 47.0208 | 34.9872 | 50.0976 | 347.8944 | 50.0976 |  | 85.916 | 253.4426 | 11.328 | 100 | 100
5 | šurfs 335-11 | 21 | 0.4 | 1.65 | 1.25 | smilts-grants | 9.8 | 44.3 | 61.7 | 38.3 | 19.418 | 15.665 | 3.217 | 3.3 | 9.8 |  | 12.5 | 16.6 | 15.2 | 7.6 | 2.221 | 3.983 | 13.214 | 10.494 | 5.171 | 3.217 | 81.118 | 3.217 | 8.6162 | 8.3995 | 50.6997 | 2.42 | 12.25 | 55.375 | 77.125 | 47.875 | 24.2725 | 19.5813 | 4.0213 | 4.125 | 12.25 |  | 15.625 | 20.75 | 19 | 9.5 | 2.7763 | 4.9787 | 16.5175 | 13.1175 | 6.4638 | 4.0213 | 101.3975 | 4.0213 | 10.7702 | 10.4993 | 63.3747 | 3.025 | 100 | 100
6 | urbums 335-8 | 17 | 0.5 | 2.6 | 2.1 | smilts-grants | 0 | 31.17 | 38.36 | 61.64 | 26.689 | 18.616 | 16.335 | 7.3 | 0 |  | 10.35 | 10.54 | 10.28 | 7.19 | 4.561 | 5.917 | 16.211 | 10.664 | 7.952 | 16.335 | 65.049 | 16.335 | 11.843 | 26.5006 | 43.2982 | 2.02 | 0 | 65.457 | 80.556 | 129.444 | 56.0469 | 39.0936 | 34.3035 | 15.33 | 0 |  | 21.735 | 22.134 | 21.588 | 15.099 | 9.5781 | 12.4257 | 34.0431 | 22.3944 | 16.6992 | 34.3035 | 136.6029 | 34.3035 | 24.8702 | 55.6514 | 90.9262 | 4.242 | 100 | 100
7 | urbums 335-3a | 5 | 0.9 | 2.6 | 1.7 | smilts-grants | 1.79 | 16.74 | 27.21 | 72.79 | 29.479 | 34.357 | 8.953 | 3.7 | 1.79 |  | 1.25 | 3.85 | 11.64 | 8.68 | 6.114 | 7.497 | 15.868 | 28.024 | 6.333 | 8.953 | 56.689 | 8.953 | 5.0831 | 12.2998 | 40.4987 | 2.34 | 3.043 | 28.458 | 46.257 | 123.743 | 50.1143 | 58.4069 | 15.2201 | 6.29 | 3.043 |  | 2.125 | 6.545 | 19.788 | 14.756 | 10.3938 | 12.7449 | 26.9756 | 47.6408 | 10.7661 | 15.2201 | 96.3713 | 15.2201 | 8.6413 | 20.9096 | 68.8478 | 3.978 | 99.999 | 99.999
8 | urbums 335-3a | 8 | 8.5 | 11.5 | 3 | smilts-grants | 2.1 | 11.83 | 23.98 | 76.02 | 50.249 | 24.479 | 1.292 | 0.4 | 2.1 |  | 0.93 | 3.9 | 7 | 10.05 | 9.579 | 12.315 | 28.355 | 17.941 | 6.538 | 1.292 | 74.229 | 1.292 | 0.52618 | 1.6996 | 66.0997 | 2.96 | 6.3 | 35.49 | 71.94 | 228.06 | 150.747 | 73.437 | 3.876 | 1.2 | 6.3 |  | 2.79 | 11.7 | 21 | 30.15 | 28.737 | 36.945 | 85.065 | 53.823 | 19.614 | 3.876 | 222.687 | 3.876 | 1.5785 | 5.0987 | 198.2991 | 8.88 | 100 | 100
9 | urbums 335-8 | 19 | 6.6 | 7.2 | 0.6 | smilts-grants | 0 | 14.81 | 18.24 | 81.76 | 16.067 | 57.178 | 8.516 |  | 0 |  | 0 | 8.26 | 6.55 | 3.43 | 2.564 | 4.179 | 9.324 | 33.126 | 24.052 | 8.516 | 34.307 | 8.516 |  | 10.4159 | 19.6514 | 1.81 | 0 | 8.886 | 10.944 | 49.056 | 9.6402 | 34.3068 | 5.1096 |  | 0 |  | 0 | 4.956 | 3.93 | 2.058 | 1.5384 | 2.5074 | 5.5944 | 19.8756 | 14.4312 | 5.1096 | 20.5842 | 5.1096 |  | 6.2495 | 11.7909 | 1.086 | 100.001 | 100.001
Summa |  |  |  |  | 47.7 | [11 empty] | 5x7 32: 102.1985; 5x8 33: 1435.0355; 5x9 34: 1983.39; 5x10 35: 2786.5948; 5x11 36: 1585.6507; 5x12 37: 914.7132; 5x13 38: 285.518; 5x14 39: 58.905; 5x15 40: 102.1985 |  | 355.0585 | 480.919 | 599.058 | 446.156 | 414.0639 | 630.6901 | 540.8967 | 593.4638 | 321.2493 | 285.518 | 3569.0407 | 285.518 | 96.0251 | 478.6581 | 2746.6246 | 129.529
Smilts-grants vidēji svērtais | [6 empty] | 2.1425 | 30.0846 | 41.5805 | 58.4192 | 33.2422 | 19.1764 | 22.3936 | 4.62 | 2.1425 |  | 7.4436 | 10.0822 | 12.5589 | 9.3534 | 8.6806 | 13.222 | 11.3396 | 12.4416 | 6.7348 | 5.9857 | 74.8227 | 5.9857 | 7.5314 | 10.0348 | 57.5812 | 2.7155 | [26 empty] | 116.3926 | 99.9847
* 1961.gada frakcijas saturs (%) tiek noapaļots līdz veinai zīmei aiz komata.

## sīkgraudaina smilts
Objekts: Smilts-grants un smilts atradne „Elerne” I iecirknis, Daugavpils novads, Tabores pagasts, nekustamais īpašums „Griguliņi” (kad.Nr. 4492 001 0062), nekustamais īpašums „Kaupišķi -5” (kad. Nr. 4492 001 0052)
Smilts-grants un smilts atradnes „Elerne” I iecirkņa zemes īpašumu „Griguliņi” un „Kaupišķi -5” segkārtas slāņa 2a granulometriskais sastāvs
8.PIELIKUMS
2016.gads
Nr.p.k. | Izstrādnes (urbuma/šurfa) Nr. | Parauga Nr. | Parauga ņemšanas dziļums, m |  | Paraugotā slāņa biezums, m | Derīgais izraktenis | Atlikums uz sietiem | Pamatfrakciju saturs,% | [7 empty] | Oļu-grants frakciju saturs, % | [8 empty] | Smilts frakciju saturs,% | [6 empty] | <0,063 mm | Dabīga materiālā atlikums uz sieta 0,5mm, % | Frakcijas <0,125 mm dabīgammateriālam, % | Atsiju smilts rupjuma modulis | Smilts grupa pēc rupjuma moduļa (GOST 8736-93) | Filtrācijas koeficients, m/dienn.
[8 empty] | >63 mm | 63-5,6 mm | >5,6 mm | <5,6 mm | 5,6-0,5mm | 0,5-0,125 mm | <0,125 mm | Māli un putekļi (<0,063 mm) | >90 mm | 90-70 mm | 70-63 mm | 63-31,5 mm | 31,5-22,4 mm | 22,4-16 mm | 16-11,2 mm | 11,2-8mm | 8-5,6mm | 5,6-4 mm | 4-2mm | 2- 1mm | 1-0,5 mm | 0,5-0,25 mm | 0,25-0,125 mm | 0,125-0,063 mm | [5 empty] | Irdenā stāvoklī |  | Sablīvētā stāvoklī
|  |  | no | līdz | [32 empty] | ρdi | Kfi | ρdi | Kfi
[37 empty] | g/cm2 | m/dienn. | g/cm2 | m/dienn.
1 | 2 | 3 | 4 |  | 5 | 6 | 7 | 8 | 9 | 10 | 11 | 12 | 13 | 14 | 15 | 16.1 | 16.2 | 17.1 | 17.2 | 18.1 | 18.2 | 19.1 | 19.2 | 20 | 21.1 | 21.2 | 22 | 23 | 24 | 25 | 26 | 27 | 28 | 29 | 30 | 31 | 32 | 33 | 34 | 35
8 | 769-4 | 769-4-1 | 0.1 | 0.9 | 0.8 | smilts | dab. | 0 | 0 | 0 | 100 | 0.2 | 66.4 | 33.4 | 13.2 | 0 | 0 | 0 | 0 | 0 | 0 | 0 | 0 | 0 | 0 | 0 | 0.1 | 0.1 | 13.4 | 53 | 20.2 | 13.2 | 0.2 | 33.4 | 0.81 | sīkgraudaina smilts | 1.41 | 2.18 | 1.55 | 0.95
[7 empty] | a | [17 empty] | 0 | 0 | 0.1 | 0.1 | 13.4 | 53 | 20.2 | 13.2
[7 empty] | A | [17 empty] | 0 | 0 | 0.1 | 0.2 | 13.6 | 66.6
11 | 769-5 | 769-5-1 | 0.1 | 2 | 1.9 | smilts | dab. | 0 | 0 | 0 | 100 | 1.1 | 68.9 | 30 | 11 | 0 | 0 | 0 | 0 | 0 | 0 | 0 | 0 | 0 | 0 | 0 | 0.5 | 0.6 | 11.9 | 57 | 19 | 11 | 1.1 | 30 | 0.85 | sīkgraudaina smilts | 1.28 | 2.88 | 1.46 | 2.04
[7 empty] | a | [17 empty] | 0 | 0 | 0.5 | 0.6 | 11.9 | 57 | 19 | 11
[7 empty] | A | [17 empty] | 0 | 0 | 0.5 | 1.1 | 13 | 70
Smilts-grants un smilts atradnes „Elerne” I iecirkņa zemes īpašumu „Griguliņi” un „Kaupišķi -5” segkārtas slāņa 2a granulometriskā sastāva vidējo izsvērumu aprēķins
Nr.p.k. | Izstrādnes (urbuma/šurfa) Nr. | Parauga Nr. | Parauga ņemšanas dziļums, m |  | 5: Paraugotā slāņa biezums, m; 6: Derīgais izraktenis; 7: Pamatfrakciju saturs,%; 15: Oļu-grants frakciju saturs, %; 20: Smilts frakciju saturs,%; 26: <0,063 mm; 27: Dabīga materiālā atlikums uz sieta 0,5 mm, %; 28: Frakcijas <0,125 mm dabīgammateriālam, %; 29: Daļiņu <0,063 mm atsiju smiltī, %; 30: Atsiju smilts atlikums uz sieta 0,5 mm, %; 31: Frakciju <0,125 mm atsiju smiltij, %; g/cm2 32: Atsiju smilts rupjuma modulis; m/dienn. 33: Filtrācijas koef.sablīvētai smiltij, m/dnn; g/cm2 34: Reizinājumi
[7 empty] | >63 mm | 63-5,6 mm | >5,6 mm | <5,6 mm | 5,6-0,5mm | 0,5-0,125 mm | <0,125 mm | Māli un putekļi (<0,063 mm) | >90 mm | 90-70 mm | 70-63 mm | 63-31,5 mm | 31,5-22,4 mm | 22,4-16 mm | 16-11,2 mm | 11,2-8mm | 8-5,6mm | 5,6-4 mm | 4-2mm | 2- 1mm | 1-0,5 mm | 0,5-0,25 mm | 0,25-0,125 mm | 0,125-0,063 mm
|  |  | no | līdz
[5 empty] | g/cm2 34: 5x7; m/dienn. 35: 5x8 | 5x9 | 5x10 | 5x11 | 5x12 | 5x13 | 5x14 | 5x15.1 | 5x15.2 | 5x16.1 | 5x16.2 | 5x17.1 | 5x17.2 | 5x18.1 | 5x18.2 | 5x19 | 5x20.1 | 5x20.2 | 5x21 | 5x22 | 5x23 | 5x24 | 5x25 | 5x26 | 5x27 | 5x28 | 5x29 | 5x30 | 5x31 | 5x32
1 | 2 | 3 | 4 |  | 5 | 6 | 7 | 8 | 9 | 10 | 11 | 12 | 13 | 14 | 15 | 16.1 | 16.2 | 17.1 | 17.2 | 18.1 | 18.2 | 19.1 | 19.2 | 20 | 21.1 | 21.2 | 22 | 23 | 24 | 25 | 26 | 27 | 28 | 29 | 30 | 31 | 32 | 33 | 34 | 35 | 36 | 37 | 38 | 39 | 40 | 41 | 42 | 43 | 44 | 45 | 46 | 47 | 48 | 49 | 50 | 51 | 52 | 53 | 54 | 55 | 56 | 57 | 58 | 59 | 60 | 61 | 62 | 63 | 64
8 | 769-4 | 769-4-1 | 0.1 | 0.9 | 0.8 | smilts | 0 | 0 | 0 | 100 | 0.2 | 66.4 | 33.4 | 13.2 | 0 | 0 | 0 | 0 | 0 | 0 | 0 | 0 | 0 | 0 | 0 | 0.1 | 0.1 | 13.4 | 53 | 20.2 | 13.2 | 0.2 | 33.4 | 13.2 | 0.2 | 33.4 | 0.81 | 0.95 | 0 | 0 | 0 | 80 | 0.16 | 53.12 | 26.72 | 10.56 | 0 | 0 | 0 | 0 | 0 | 0 | 0 | 0 | 0 | 0 | 0 | 0.08 | 0.08 | 10.72 | 42.4 | 16.16 | 10.56 | 0.16 | 26.72 | 10.56 | 0.16 | 26.72 | 0.648
11 | 769-5 | 769-5-1 | 0.1 | 2 | 1.9 | smilts | 0 | 0 | 0 | 100 | 1.1 | 68.9 | 30 | 11 | 0 | 0 | 0 | 0 | 0 | 0 | 0 | 0 | 0 | 0 | 0 | 0.5 | 0.6 | 11.9 | 57 | 19 | 11 | 1.1 | 30 | 11 | 1.1 | 30 | 0.85 | 2.04 | 0 | 0 | 0 | 190 | 2.09 | 130.91 | 57 | 20.9 | 0 | 0 | 0 | 0 | 0 | 0 | 0 | 0 | 0 | 0 | 0 | 0.95 | 1.14 | 22.61 | 108.3 | 36.1 | 20.9 | 2.09 | 57 | 20.9 | 2.09 | 57 | 1.615
Summa |  |  |  |  | 5: 2.7; 5x7 34: 0; 5x8 35: 0; 5x9 36: 0; 5x10 37: 270; 5x11 38: 2.25; 5x12 39: 184.03; 5x13 40: 83.72; 5x14 41: 31.46; 5x15.1 42: 0; 5x15.2 43: 0; 5x16.1 44: 0; 5x16.2 45: 0; 5x17.1 46: 0; 5x17.2 47: 0; 5x18.1 48: 0; 5x18.2 49: 0; 5x19 50: 0; 5x20.1 51: 0; 5x20.2 52: 0; 5x21 53: 1.03; 5x22 54: 1.22; 5x23 55: 33.33; 5x24 56: 150.7; 5x25 57: 52.26; 5x26 58: 31.46; 5x27 59: 2.25; 5x28 60: 83.72; 5x29 61: 31.46; 5x30 62: 2.25; 5x31 63: 83.72; 5x32 64: 2.263
Smilts-grants un smilts vidēji svērtais |  |  |  |  | 7: 0; 8: 0; 9: 0; 10: 100; 11: 0.83333; 12: 68.1593; 13: 31.0074; 14: 11.6519; 15: 0; 16.1: 0; 16.2: 0; 17.1: 0; 17.2: 0; 18.1: 0; 18.2: 0; 19.1: 0; 19.2: 0; 20: 0; 21.1: 0; 21.2: 0.38148; 22: 0.45185; 23: 12.3444; 24: 55.8148; 25: 19.3556; 26: 11.6519; 27: 0.83333; 28: 31.0074; 29: 11.6519; 30: 0.83333; 31: 31.0074; 32: 0.83815